## Vorbehandlungen Bis
Versuchskürzel | Probe | Methode | Ausgangsmaterial | LM konz. [mol/L] | Ausgangsmasse [g] | Konzentration [%m/v] | Temperatur [°C] | Zeit [min] | Endmasse [g]
PMAG160 | V-3(33) | NaOH, EtOH Vorbehandlung | 100 L-7 | 1 | 1.0004 | 10.004 | 40 | 60 | 0.7439
PMAG161 | V-3(33) | NaOH, EtOH Vorbehandlung | 100 L-7 | 1 | 1.0004 | 10.004 | 40 | 60 | 0.7442
PMAG162 | V-3(33) | NaOH, EtOH Vorbehandlung | 100 L-7 | 0.5 | 1.0005 | 10.005 | 40 | 60 | 0.784
PMAG163 | V-3(33) | NaOH, EtOH Vorbehandlung | 100 L-7 | 0.5 | 1.0002 | 10.002 | 40 | 60 | 0.7899
PMAG164 | V-3(33) | NaOH, EtOH Vorbehandlung | 100 L-7 | 0.1 | 1.0002 | 10.002 | 40 | 60 | 0.8198
PMAG165 | V-3(33) | NaOH, EtOH Vorbehandlung | 100 L-7 | 0.1 | 1.0001 | 10.001 | 40 | 60 | 0.8179
PMAG166 | V-3(33) | NaOH, EtOH Vorbehandlung | 100 L-7 | 0.05 | 1.0003 | 10.003 | 40 | 60 | 0.8303
PMAG167 | V-3(33) | NaOH, EtOH Vorbehandlung | 100 L-7 | 0.05 | 1 | 10 | 40 | 60 | 0.8305
PMAG168 | V-3(33) | NaOH, EtOH Vorbehandlung | 100 L-7 | 0.025 | 1.0003 | 10.003 | 40 | 60 | 0.8491
PMAG169 | V-3(33) | NaOH, EtOH Vorbehandlung | 100 L-7 | 0.025 | 1.0001 | 10.001 | 40 | 60 | 0.8504
PMAG229 | V-4(43) | NaOH, EtOH Vorbehandlung | 100 L-7 | 0.05 | 1 | 10 | 40 | 60 | 0.8294
PMAG230 | V-4(43) | NaOH, EtOH Vorbehandlung | 100 L-7 | 0.05 | 1.0004 | 10.004 | 40 | 60 | 0.8269
PMAG231 | V-4(43) | NaOH, EtOH Vorbehandlung | 100 L-7 | 0.025 | 1.0002 | 10.002 | 40 | 60 | 0.8361
PMAG232 | V-4(43) | NaOH, EtOH Vorbehandlung | 100 L-7 | 0.025 | 1.0003 | 10.003 | 40 | 60 | 0.8328
PMAG233 | V-4(43) | NaOH, EtOH Vorbehandlung | 100 L-7 | 0.01 | 1 | 10 | 40 | 60 | 0.8627
PMAG234 | V-4(43) | NaOH, EtOH Vorbehandlung | 100 L-7 | 0.01 | 1.0004 | 10.004 | 40 | 60 | 0.8643
PMAG235 | V-4(43) | NaOH, EtOH Vorbehandlung | 100 L-7 | 0.005 | 1.0001 | 10.001 | 40 | 60 | 0.8521
PMAG236 | V-4(43) | NaOH, EtOH Vorbehandlung | 100 L-7 | 0.005 | 1 | 10 | 40 | 60 | 0.8565
PMAG237 | V-4(43) | NaOH, EtOH Vorbehandlung | 100 L-7 | 0 | 1 | 10 | 40 | 60 | 0.865
PMAG238 | V-4(43) | NaOH, EtOH Vorbehandlung | 100 L-7 | 0 | 1.0001 | 10.001 | 40 | 60 | 0.8693
PMAG116 | V-2(22) | NaOH Vorbehandlung, EtOH Wäsche | 100 L-7 | 0.1 | 1.0001 | 10.001 | 40 | 60 | 0.8285
PMAG115 | V-2(22) | NaOH Vorbehandlung, EtOH Wäsche | 100 L-7 | 0.1 | 1.0001 | 10.001 | 40 | 60 | 0.8287

## Vorbehandlungen
Versuchskürzel | Methode | Ausgangsmaterial | Ausgangsmasse [g] | Konzentration Biomasse [g/ml] | Konzentration Schlüssel | Konzentration [g/ml] | Temperatur [°C] | Druck [mbar] | Zeit [min] | Produktmasse [g] | pH-Wert | Größe Glasbead
| HDH Aufschluss |  |  |  | na | 0
| NaOH Aufschluss |  |  |  | cNaOH
| Enzymatischer Aufschluss |  |  |  | cEnz
[5 empty] | na | 0
[5 empty] | na | 0
| Mehlwurmverdauung |  |  |  | na | 0
| Glasbead Aufschluss |  |  |  | mBeads
| SDS Aufschluss |  |  |  | cSDS
EtOH Vorwäsche
ISO Vorwäsche
SDS/Tensid Wäsche

## Trocknungen
Versuchskürzel | Methode | Datum | Urversuch | Urmaterial | Ausgangsversuch | Ausgangsmaterial | Ausgangsmasse [g] | Temperatur [°C] | Druck [mbar] | Zeit [min] | Produktmasse [g]
100 L-7 | Gefriertrocknung
100 L-6 | Gefriertrocknung
I.22.0160 | Walzentrocknung |  | Harvest 1 Malasya | Re2056 Zellen | Harvest 1 Malasya | Re2056 Zellen
I.22.0161 | Walzentrocknung |  | Harvest 1 Malasya | Re2056 Zellen | Harvest 1 Malasya | Re2056 Zellen
I.22.0162 | Walzentrocknung |  | Harvest 2 Malaysia | Re2056 Zellen | Harvest 2 Malaysia | Re2056 Zellen

## Verdauungen
Versuchskürzel | Methode | Datum | Urversuch | Urmaterial | Ausgangsversuch | Ausgangsmaterial | Lösemittel | Dichte Lösemittel | Zusatz | Konzentration Zusatz [g/ml] | Ausgangsmasse [g] | Konzentration Biomasse [g/ml] | Temperatur [°C] | Druck [mbar] | Zeit [min] | pH-Wert [] | Produktmasse [g]
I.22.0159 | Mehlwurmverdauung |  | Harvest 1 Malasya | Re2056 Zellen | Harvest 1 Malasya | Re2056 Zellen | Mehlwürmer | na | na | na |  |  |  | na | na | na

## Extraktionen
Versuchskürzel | Methode | Datum | Urversuch | Urmaterial | Vorextraktionen [n] | Ausgansversuch | Ausgangsmaterial | Ausgangsmasse [g] | Lösemittel | Dichte Lösemittel [g/ml] | v Lösemittel [ml] | m Extraktionslösung [g] | Reduktion EL [ml] | Temperatur [°C] | Dauer [min] | Fällungsmittel | Dichte Fällungsmittel [g/ml] | v Fällungsmittel [ml]
GBAsAC-ISO | Extraktion Fällung |  | 100 L-7 | Gefriergetrocknete Zellen | 0 | 100 L-7 | Gefriergetrocknete Zellen | 1.502 | Aceton | 0.79 | 10.273 | 6.2231 | 0 | 30 | 60 | Isopropanol | 0.78 | 31.669
GBAsAC-nHEX | Extraktion Fällung |  | 100 L-7 | Gefriergetrocknete Zellen | 0 | 100 L-7 | Gefriergetrocknete Zellen | 1.504 | Aceton | 0.79 | 10.08 | 6.0363 | 0 | 30 | 60 | n-Hexan | 0.66 | 31.428
GBAsETOH-ISO | Extraktion Fällung |  | 100 L-7 | Gefriergetrocknete Zellen | 0 | 100 L-7 | Gefriergetrocknete Zellen | 1.5 | Ethanol | 0.789 | 10.058 | 6.1508 | 0 | 30 | 60 | Isopropanol | 0.78 | 31.371
GBAsETOH-nHEX | Extraktion Fällung |  | 100 L-7 | Gefriergetrocknete Zellen | 0 | 100 L-7 | Gefriergetrocknete Zellen | 1.502 | Ethanol | 0.789 | 10.025 | 6.1261 | 0 | 30 | 60 | n-Hexan | 0.66 | 31.316
GBAsEA-ISO | Extraktion Fällung |  | 100 L-7 | Gefriergetrocknete Zellen | 0 | 100 L-7 | Gefriergetrocknete Zellen | 1.5044 | Ethylacetat | 0.894 | 10.19922 | 6.6651 | 0 | 30 | 60 | Isopropanol | 0.78 | 29.91192
GBAsEA-nHEX | Extraktion Fällung |  | 100 L-7 | Gefriergetrocknete Zellen | 0 | 100 L-7 | Gefriergetrocknete Zellen | 1.5045 | Ethylacetat | 0.894 | 10.19217 | 6.6262 | 0 | 30 | 60 | n-Hexan | 0.66 | 29.95591
GBAsCL-ISO1 | Extraktion Fällung |  | 100 L-7 | Gefriergetrocknete Zellen | 0 | 100 L-7 | Gefriergetrocknete Zellen | 1.5001 | Chloroform | 1.489 | 10.66971 | 7.5492 | 0 | 30 | 60 | Isopropanol | 0.78 | 19.86423
GBAsCL-ISO2 | Extraktion Fällung |  | 100 L-7 | Gefriergetrocknete Zellen | 0 | 100 L-7 | Gefriergetrocknete Zellen | 1.5002 | Chloroform | 1.489 | 10.39208 | 7.1529 | 0 | 30 | 60 | Isopropanol | 0.78 | 20.17231
GBAsDMC-ISO | Extraktion Fällung |  | 100 L-7 | Gefriergetrocknete Zellen | 0 | 100 L-7 | Gefriergetrocknete Zellen | 1.5015 | DMC | 1.07 | 9.940561 | 7.5762 | 0 | 30 | 60 | Isopropanol | 0.78 | 28.96308
GBAsDMC-nHEX | Extraktion Fällung |  | 100 L-7 | Gefriergetrocknete Zellen | 0 | 100 L-7 | Gefriergetrocknete Zellen | 1.5012 | DMC | 1.07 | 9.94729 | 7.5968 | 0 | 30 | 60 | n-Hexan | 0.66 | 29.72379
GBAsDMC-ETOH | Extraktion Fällung |  | 100 L-7 | Gefriergetrocknete Zellen | 0 | 100 L-7 | Gefriergetrocknete Zellen | 1.5047 | DMC | 1.07 | 9.929252 | 7.5779 | 0 | 30 | 60 | Ethanol | 0.789 | 28.74914
GBAsAC-ETOH | Extraktion Fällung |  | 100 L-7 | Gefriergetrocknete Zellen | 0 | 100 L-7 | Gefriergetrocknete Zellen | 1.5067 | Aceton | 0.79 | 10.27861 | 6.1609 | 0 | 30 | 60 | Ethanol | 0.789 | 31.67199
GBAsEA-ETOH | Extraktion Fällung |  | 100 L-7 | Gefriergetrocknete Zellen | 0 | 100 L-7 | Gefriergetrocknete Zellen | 1.5108 | Ethylacetat | 0.894 | 9.984004 | 6.5776 | 0 | 30 | 60 | Ethanol | 0.789 | 29.87749
GBAe1.70 | Extraktion Fällung |  | 100 L-7 | Gefriergetrocknete Zellen | 0 | 100 L-7 | Gefriergetrocknete Zellen | 5.0076 | Aceton | 0.79 | 97.95241 | 68.5 | 0 | 30 | 60 | Isopropanol | 0.78 | 200.0127
GBAe2.70 | Extraktion Fällung |  | 100 L-7 | Gefriergetrocknete Zellen | 0 | 100 L-7 | Gefriergetrocknete Zellen | 10.0084 | Aceton | 0.79 | 97.5843 | 62.9 | 0 | 30 | 60 | Isopropanol | 0.78 | 183.7136
GBAe3.70 | Extraktion Fällung |  | 100 L-7 | Gefriergetrocknete Zellen | 0 | 100 L-7 | Gefriergetrocknete Zellen | 15.0046 | Aceton | 0.79 | 95.44987 | 56.66 | 0 | 30 | 60 | Isopropanol | 0.78 | 165.6147
GBAe4.70 | Extraktion Fällung |  | 100 L-7 | Gefriergetrocknete Zellen | 0 | 100 L-7 | Gefriergetrocknete Zellen | 20.0058 | Aceton | 0.79 | 95.03063 | 49.85 | 0 | 30 | 60 | Isopropanol | 0.78 | 147.5539
GBAe1.80 | Extraktion Fällung |  | 100 L-7 | Gefriergetrocknete Zellen | 0 | 100 L-7 | Gefriergetrocknete Zellen | 5.0013 | Aceton | 0.79 | 99.04646 | 70.23 | 0 | 30 | 60 | Isopropanol | 0.78 | 352.1039
GBAe2.80 | Extraktion Fällung |  | 100 L-7 | Gefriergetrocknete Zellen | 0 | 100 L-7 | Gefriergetrocknete Zellen | 10.009 | Aceton | 0.79 | 99.62038 | 63.74 | 0 | 30 | 60 | Isopropanol | 0.78 | 321.8631
GBAe3.80 | Extraktion Fällung |  | 100 L-7 | Gefriergetrocknete Zellen | 0 | 100 L-7 | Gefriergetrocknete Zellen | 15.0197 | Aceton | 0.79 | 99.10646 | 56.17 | 0 | 30 | 60 | Isopropanol | 0.78 | 281.3308
GBAe4.80 | Extraktion Fällung |  | 100 L-7 | Gefriergetrocknete Zellen | 0 | 100 L-7 | Gefriergetrocknete Zellen | 20.0306 | Aceton | 0.79 | 99.06734 | 47.83 | 0 | 30 | 60 | Isopropanol | 0.78 | 245.0444
GBAe1.90 | Extraktion Fällung |  | 100 L-7 | Gefriergetrocknete Zellen | 0 | 100 L-7 | Gefriergetrocknete Zellen | 5.009 | Aceton | 0.79 | 99.44544 | 70.82 | 0 | 30 | 60 | Isopropanol | 0.78 | 799.6324
GBAe2.90 | Extraktion Fällung |  | 100 L-7 | Gefriergetrocknete Zellen | 0 | 100 L-7 | Gefriergetrocknete Zellen | 10.005 | Aceton | 0.79 | 99.43089 | 65.06 | 0 | 30 | 60 | Isopropanol | 0.78 | 733.9037
GBAe3.90 | Extraktion Fällung |  | 100 L-7 | Gefriergetrocknete Zellen | 0 | 100 L-7 | Gefriergetrocknete Zellen | 15.0034 | Aceton | 0.79 | 99.52595 | 58.9 | 0 | 30 | 60 | Isopropanol | 0.78 | 680.0507
GBAe4.90 | Extraktion Fällung |  | 100 L-7 | Gefriergetrocknete Zellen | 0 | 100 L-7 | Gefriergetrocknete Zellen | 20.003 | Aceton | 0.79 | 99.26595 | 51.68 | 0 | 30 | 60 | Isopropanol | 0.78 | 586.2104
GBAe1.70.2 | Extraktion Fällung |  | 100 L-7 | Gefriergetrocknete Zellen | 0 | 100 L-7 | Gefriergetrocknete Zellen | 5.0099 | Aceton | 0.79 | 99.45734 | 70.7145 | 0 | 30 | 60 | Isopropanol | 0.78 | 207.2117
GBAe2.70.2 | Extraktion Fällung |  | 100 L-7 | Gefriergetrocknete Zellen | 0 | 100 L-7 | Gefriergetrocknete Zellen | 10.0065 | Aceton | 0.79 | 100.1091 | 64.2852 | 0 | 30 | 60 | Isopropanol | 0.78 | 188.251
GBAe3.70.2 | Extraktion Fällung |  | 100 L-7 | Gefriergetrocknete Zellen | 0 | 100 L-7 | Gefriergetrocknete Zellen | 15.0004 | Aceton | 0.79 | 100.0356 | 58.9541 | 0 | 30 | 60 | Isopropanol | 0.78 | 172.3447
GBAe4.70.2 | Extraktion Fällung |  | 100 L-7 | Gefriergetrocknete Zellen | 0 | 100 L-7 | Gefriergetrocknete Zellen | 20.008 | Aceton | 0.79 | 99.97392 | 50.5185 | 0 | 30 | 60 | Isopropanol | 0.78 | 147.6679
GBAe1.50 | Extraktion Fällung |  | 100 L-7 | Gefriergetrocknete Zellen | 0 | 100 L-7 | Gefriergetrocknete Zellen | 5.0026 | Aceton | 0.79 | 99.27722 | 70.5929 | 0 | 30 | 60 | Isopropanol | 0.78 | 89.61977
GBAe2.50 | Extraktion Fällung |  | 100 L-7 | Gefriergetrocknete Zellen | 0 | 100 L-7 | Gefriergetrocknete Zellen | 10.0124 | Aceton | 0.79 | 99.18051 | 63.6567 | 0 | 30 | 60 | Isopropanol | 0.78 | 79.74651
GBAe3.50 | Extraktion Fällung |  | 100 L-7 | Gefriergetrocknete Zellen | 0 | 100 L-7 | Gefriergetrocknete Zellen | 15.0119 | Aceton | 0.79 | 99.59823 | 57.9752 | 0 | 30 | 60 | Isopropanol | 0.78 | 72.95311
GBAe4.50 | Extraktion Fällung |  | 100 L-7 | Gefriergetrocknete Zellen | 0 | 100 L-7 | Gefriergetrocknete Zellen | 20.006 | Aceton | 0.79 | 99.7043 | 49.8525 | 0 | 30 | 60 | Isopropanol | 0.78 | 62.71229
GBAe1.30 | Extraktion Fällung |  | 100 L-7 | Gefriergetrocknete Zellen | 0 | 100 L-7 | Gefriergetrocknete Zellen | 5.0101 | Aceton | 0.79 | 99.37038 | 70.4132 | 0 | 30 | 60 | Isopropanol | 0.78 | 40.17744
GBAe2.30 | Extraktion Fällung |  | 100 L-7 | Gefriergetrocknete Zellen | 0 | 100 L-7 | Gefriergetrocknete Zellen | 10.0105 | Aceton | 0.79 | 102.4661 | 63.4315 | 0 | 30 | 60 | Isopropanol | 0.78 | 34.18251
GBAe3.30 | Extraktion Fällung |  | 100 L-7 | Gefriergetrocknete Zellen | 0 | 100 L-7 | Gefriergetrocknete Zellen | 15.0044 | Aceton | 0.79 | 98.9962 | 56.7463 | 0 | 30 | 60 | Isopropanol | 0.78 | 30.57034
GBAe4.30 | Extraktion Fällung |  | 100 L-7 | Gefriergetrocknete Zellen | 0 | 100 L-7 | Gefriergetrocknete Zellen | 20.0026 | Aceton | 0.79 | 99.58063 | 49.1149 | 0 | 30 | 60 | Isopropanol | 0.78 | 26.74271
GBAz1.50.1 | Extraktion Fällung |  | 100 L-7 | Gefriergetrocknete Zellen | 1 | GBAe1.50 | Extrahierte Zellreste | 0.5005 | Aceton | 0.79 | 9.608354 | 6.2124 | 0 | 30 | 60 | Isopropanol | 0.78 | 31.45519
GBAz1.80.2 | Extraktion Fällung |  | 100 L-7 | Gefriergetrocknete Zellen | 1 | GBAe1.80 | Extrahierte Zellreste | 1.0042 | Aceton | 0.79 | 9.720633 | 5.3084 | 0 | 30 | 60 | Isopropanol | 0.78 | 26.87797
GBAz1.50.3 | Extraktion Fällung |  | 100 L-7 | Gefriergetrocknete Zellen | 1 | GBAe1.50 | Extrahierte Zellreste | 1.5006 | Aceton | 0.79 | 9.869873 | 4.3349 | 0 | 30 | 60 | Isopropanol | 0.78 | 21.94886
GBAz1.80.4 | Extraktion Fällung |  | 100 L-7 | Gefriergetrocknete Zellen | 1 | GBAe1.80 | Extrahierte Zellreste | 2.0013 | Aceton | 0.79 | 10.03937 | 4.0202 | 0 | 30 | 60 | Isopropanol | 0.78 | 20.35544
GBAz2.30.1 | Extraktion Fällung |  | 100 L-7 | Gefriergetrocknete Zellen | 1 | GBAe2.30 | Extrahierte Zellreste | 0.5008 | Aceton | 0.79 | 9.659494 | 6.2323 | 0 | 30 | 60 | Isopropanol | 0.78 | 31.55595
GBAz2.30.2 | Extraktion Fällung |  | 100 L-7 | Gefriergetrocknete Zellen | 1 | GBAe2.30 | Extrahierte Zellreste | 1.0001 | Aceton | 0.79 | 9.793165 | 5.4013 | 0 | 30 | 60 | Isopropanol | 0.78 | 27.34835
GBAz2.30.3 | Extraktion Fällung |  | 100 L-7 | Gefriergetrocknete Zellen | 1 | GBAe2.30 | Extrahierte Zellreste | 1.5026 | Aceton | 0.79 | 9.918608 | 4.4715 | 0 | 30 | 60 | Isopropanol | 0.78 | 22.64051
GBAz2.70.2.4 | Extraktion Fällung |  | 100 L-7 | Gefriergetrocknete Zellen | 1 | GBAe2.70.2 | Extrahierte Zellreste | 2.0031 | Aceton | 0.79 | 9.965823 | 3.7908 | 0 | 30 | 60 | Isopropanol | 0.78 | 19.19392
GBAz3.80.1 | Extraktion Fällung |  | 100 L-7 | Gefriergetrocknete Zellen | 1 | GBAe3.80 | Extrahierte Zellreste | 0.5009 | Aceton | 0.79 | 9.732152 | 6.4332 | 0 | 30 | 60 | Isopropanol | 0.78 | 32.57316
GBAz3.80.2 | Extraktion Fällung |  | 100 L-7 | Gefriergetrocknete Zellen | 1 | GBAe3.80 | Extrahierte Zellreste | 1.0016 | Aceton | 0.79 | 9.745696 | 5.4955 | 0 | 30 | 60 | Isopropanol | 0.78 | 27.82532
GBAz3.80.3 | Extraktion Fällung |  | 100 L-7 | Gefriergetrocknete Zellen | 1 | GBAe3.80 | Extrahierte Zellreste | 1.5041 | Aceton | 0.79 | 9.943165 | 4.7423 | 0 | 30 | 60 | Isopropanol | 0.78 | 24.01165
GBAz3.80.4 | Extraktion Fällung |  | 100 L-7 | Gefriergetrocknete Zellen | 1 | GBAe3.80 | Extrahierte Zellreste | 2.0005 | Aceton | 0.79 | 10.13747 | 4.1884 | 0 | 30 | 60 | Isopropanol | 0.78 | 21.20709
GBAz4.30.1 | Extraktion Fällung |  | 100 L-7 | Gefriergetrocknete Zellen | 1 | GBAe4.30 | Extrahierte Zellreste | 0.5035 | Aceton | 0.79 | 9.707595 | 6.4925 | 0 | 30 | 60 | Isopropanol | 0.78 | 32.87342
GBAz4.30.2 | Extraktion Fällung |  | 100 L-7 | Gefriergetrocknete Zellen | 1 | GBAe4.30 | Extrahierte Zellreste | 1.0018 | Aceton | 0.79 | 9.780633 | 5.5357 | 0 | 30 | 60 | Isopropanol | 0.78 | 28.02886
GBAz4.30.3 | Extraktion Fällung |  | 100 L-7 | Gefriergetrocknete Zellen | 1 | GBAe4.30 | Extrahierte Zellreste | 1.5044 | Aceton | 0.79 | 8.683165 | 4.8659 | 0 | 30 | 60 | Isopropanol | 0.78 | 24.63747
GBAz4.30.4 | Extraktion Fällung |  | 100 L-7 | Gefriergetrocknete Zellen | 1 | GBAe4.30 | Extrahierte Zellreste | 2.0054 | Aceton | 0.79 | 10.16975 | 4.2192 | 0 | 30 | 60 | Isopropanol | 0.78 | 21.36304
GPRe80.1 | Extraktion Fällung |  | 100 L-7 | Gefriergetrocknete Zellen | 0 | 100 L-7 | Gefriergetrocknete Zellen | 0.5022 | Aceton | 0.79 | 9.984056 | 7.1659 | 0 | 30 | 60 | Isopropanol | 0.78 | 37.35636
GPRe80.2 | Extraktion Fällung |  | 100 L-7 | Gefriergetrocknete Zellen | 0 | 100 L-7 | Gefriergetrocknete Zellen | 1.0051 | Aceton | 0.79 | 10.22781 | 6.8664 | 0 | 30 | 60 | Isopropanol | 0.78 | 35.507
GPRe80.3 | Extraktion Fällung |  | 100 L-7 | Gefriergetrocknete Zellen | 0 | 100 L-7 | Gefriergetrocknete Zellen | 1.5046 | Aceton | 0.79 | 10.21582 | 6.3773 | 0 | 30 | 60 | Isopropanol | 0.78 | 32.93537
GPRe80.4 | Extraktion Fällung |  | 100 L-7 | Gefriergetrocknete Zellen | 0 | 100 L-7 | Gefriergetrocknete Zellen | 2.0044 | Aceton | 0.79 | 10.17628 | 5.8731 | 0 | 30 | 60 | Isopropanol | 0.78 | 29.75229
GPRe70.1 | Extraktion Fällung |  | 100 L-7 | Gefriergetrocknete Zellen | 0 | 100 L-7 | Gefriergetrocknete Zellen | 0.5061 | Aceton | 0.79 | 11.0625 | 7.854 | 0 | 30 | 60 | Isopropanol | 0.78 | 22.91361
GPRe70.2 | Extraktion Fällung |  | 100 L-7 | Gefriergetrocknete Zellen | 0 | 100 L-7 | Gefriergetrocknete Zellen | 1.0036 | Aceton | 0.79 | 11.11671 | 7.4644 | 0 | 30 | 60 | Isopropanol | 0.78 | 21.98931
GPRe70.3 | Extraktion Fällung |  | 100 L-7 | Gefriergetrocknete Zellen | 0 | 100 L-7 | Gefriergetrocknete Zellen | 1.5075 | Aceton | 0.79 | 11.00115 | 6.9598 | 0 | 30 | 60 | Isopropanol | 0.78 | 20.56997
GPRe70.4 | Extraktion Fällung |  | 100 L-7 | Gefriergetrocknete Zellen | 0 | 100 L-7 | Gefriergetrocknete Zellen | 2.0018 | Aceton | 0.79 | 11.22551 | 6.7625 | 0 | 30 | 60 | Isopropanol | 0.78 | 19.92952
GPRe90.1 | Extraktion Fällung |  | 100 L-7 | Gefriergetrocknete Zellen | 0 | 100 L-7 | Gefriergetrocknete Zellen | 0.5018 | Aceton | 0.79 | 10.92959 | 7.5722 | 0 | 30 | 60 | Isopropanol | 0.78 | 86.07863
GPRe90.2 | Extraktion Fällung |  | 100 L-7 | Gefriergetrocknete Zellen | 0 | 100 L-7 | Gefriergetrocknete Zellen | 1.0043 | Aceton | 0.79 | 11.14452 | 7.374 | 0 | 30 | 60 | Isopropanol | 0.78 | 83.16285
GPRe90.3 | Extraktion Fällung |  | 100 L-7 | Gefriergetrocknete Zellen | 0 | 100 L-7 | Gefriergetrocknete Zellen | 1.5019 | Aceton | 0.79 | 11.02487 | 6.7363 | 0 | 30 | 60 | Isopropanol | 0.78 | 76.6486
GPRe90.4 | Extraktion Fällung |  | 100 L-7 | Gefriergetrocknete Zellen | 0 | 100 L-7 | Gefriergetrocknete Zellen | 2.0003 | Aceton | 0.79 | 10.94783 | 6.4094 | 0 | 30 | 60 | Isopropanol | 0.78 | 72.65649
GPReLMvAC-ISO | Extraktion Fällung |  | 100 L-7 | Gefriergetrocknete Zellen | 0 | 100 L-7 | Gefriergetrocknete Zellen | 1.5022 | Aceton | 0.79 | 10.27342 | 6.2231 | 0 | 30 | 60 | Isopropanol | 0.78 | 31.66923
GPReLMvAC-nHEX | Extraktion Fällung |  | 100 L-7 | Gefriergetrocknete Zellen | 0 | 100 L-7 | Gefriergetrocknete Zellen | 1.5043 | Aceton | 0.79 | 10.08 | 6.0363 | 0 | 30 | 60 | n-Hexan | 0.66 | 31.42788
GPReLMvETOH-ISO | Extraktion Fällung |  | 100 L-7 | Gefriergetrocknete Zellen | 0 | 100 L-7 | Gefriergetrocknete Zellen | 1.5004 | Ethanol | 0.789 | 10.05765 | 6.1508 | 0 | 30 | 60 | Isopropanol | 0.78 | 31.37103
GPReLMvETOH-nHEX | Extraktion Fällung |  | 100 L-7 | Gefriergetrocknete Zellen | 0 | 100 L-7 | Gefriergetrocknete Zellen | 1.5019 | Ethanol | 0.789 | 10.02547 | 6.1261 | 0 | 30 | 60 | n-Hexan | 0.66 | 31.31561
GPReLMvEA-ISO | Extraktion Fällung |  | 100 L-7 | Gefriergetrocknete Zellen | 0 | 100 L-7 | Gefriergetrocknete Zellen | 1.5044 | Ethylacetat | 0.894 | 10.19922 | 6.6651 | 0 | 30 | 60 | Isopropanol | 0.78 | 29.91192
GPReLMvEA-nHEX | Extraktion Fällung |  | 100 L-7 | Gefriergetrocknete Zellen | 0 | 100 L-7 | Gefriergetrocknete Zellen | 1.5045 | Ethylacetat | 0.894 | 10.19217 | 6.6262 | 0 | 30 | 60 | n-Hexan | 0.66 | 29.95591
PMAG1 | Extraktion Fällung |  | 100 L-7 | Gefriergetrocknete Zellen | 0 | 100 L-7 | Gefriergetrocknete Zellen | 0.5005 | Aceton | 0.79 | 9.7895 | 6.9059 | 0 | 40 | 60 | Isopropanol | 0.78 | 36.5831
PMAG2 | Extraktion Fällung |  | 100 L-7 | Gefriergetrocknete Zellen | 0 | 100 L-7 | Gefriergetrocknete Zellen | 0.5009 | Aceton | 0.79 | 10.292 | 7.1396 | 0 | 40 | 60 | Isopropanol | 0.78 | 36.9003
PMAG3 | Extraktion Fällung |  | 100 L-7 | Gefriergetrocknete Zellen | 0 | 100 L-7 | Gefriergetrocknete Zellen | 1 | Aceton | 0.79 | 10.0539 | 6.3154 | 0 | 40 | 60 | Isopropanol | 0.78 | 34.4417
PMAG4 | Extraktion Fällung |  | 100 L-7 | Gefriergetrocknete Zellen | 0 | 100 L-7 | Gefriergetrocknete Zellen | 1 | Aceton | 0.79 | 10.1472 | 6.3667 | 0 | 40 | 60 | Isopropanol | 0.78 | 34.5622
PMAG5 | Extraktion Fällung |  | 100 L-7 | Gefriergetrocknete Zellen | 0 | 100 L-7 | Gefriergetrocknete Zellen | 1.5001 | Aceton | 0.79 | 9.9929 | 5.5676 | 0 | 40 | 60 | Isopropanol | 0.78 | 32.4099
PMAG6 | Extraktion Fällung |  | 100 L-7 | Gefriergetrocknete Zellen | 0 | 100 L-7 | Gefriergetrocknete Zellen | 1.5001 | Aceton | 0.79 | 9.8644 | 5.5283 | 0 | 40 | 60 | Isopropanol | 0.78 | 32.2926
PMAG7 | Extraktion Fällung |  | 100 L-7 | Gefriergetrocknete Zellen | 0 | 100 L-7 | Gefriergetrocknete Zellen | 2.0002 | Aceton | 0.79 | 9.9373 | 4.6806 | 0 | 40 | 60 | Isopropanol | 0.78 | 26.2388
PMAG8 | Extraktion Fällung |  | 100 L-7 | Gefriergetrocknete Zellen | 0 | 100 L-7 | Gefriergetrocknete Zellen | 2.0003 | Aceton | 0.79 | 9.8848 | 4.6044 | 0 | 40 | 60 | Isopropanol | 0.78 | 26.0427
PMAG17 | Extraktion Trocknung |  | 100 L-7 | Gefriergetrocknete Zellen | 0 | 100 L-7 | Gefriergetrocknete Zellen | 1.0002 | MTBE | 0.74 | 10.6366 | 6.2637 | 0 | 40 | 60 | -
PMAG18 | Extraktion Trocknung |  | 100 L-7 | Gefriergetrocknete Zellen | 0 | 100 L-7 | Gefriergetrocknete Zellen | 1.0001 | MTBE | 0.74 | 9.9191 | 5.8747 | 0 | 40 | 60 | -
PMAG19 | Extraktion Trocknung |  | 100 L-7 | Gefriergetrocknete Zellen | 0 | 100 L-7 | Gefriergetrocknete Zellen | 1 | Ethylacetat | 0.894 | 10.0067 | 6.9282 | 0 | 40 | 60 | -
PMAG20 | Extraktion Trocknung |  | 100 L-7 | Gefriergetrocknete Zellen | 0 | 100 L-7 | Gefriergetrocknete Zellen | 1.0002 | Ethylacetat | 0.894 | 10.0694 | 7.009 | 0 | 40 | 60 | -
PMAG21 | Extraktion Trocknung |  | 100 L-7 | Gefriergetrocknete Zellen | 0 | 100 L-7 | Gefriergetrocknete Zellen | 1.0005 | Aceton | 0.79 | 10.3033 | 6.4686 | 0 | 40 | 60 | -
PMAG22 | Extraktion Trocknung |  | 100 L-7 | Gefriergetrocknete Zellen | 0 | 100 L-7 | Gefriergetrocknete Zellen | 1.0001 | Aceton | 0.79 | 10.2916 | 6.495 | 0 | 40 | 60 | -
PMAG23 | Extraktion Trocknung |  | 100 L-7 | Gefriergetrocknete Zellen | 0 | 100 L-7 | Gefriergetrocknete Zellen | 1.0003 | Ethanol | 0.789 | 8.9 | 5.4641 | 0 | 40 | 60 | -
PMAG24 | Extraktion Trocknung |  | 100 L-7 | Gefriergetrocknete Zellen | 0 | 100 L-7 | Gefriergetrocknete Zellen | 1.0007 | Ethanol | 0.789 | 9.9565 | 6.2803 | 0 | 40 | 60 | -
PMAG25 | Extraktion Trocknung |  | 100 L-7 | Gefriergetrocknete Zellen | 0 | 100 L-7 | Gefriergetrocknete Zellen | 1.0004 | DMC | 1.07 | 10.0642 | 8.2021 | 0 | 40 | 60 | -
PMAG26 | Extraktion Trocknung |  | 100 L-7 | Gefriergetrocknete Zellen | 0 | 100 L-7 | Gefriergetrocknete Zellen | 1.0003 | DMC | 1.07 | 10.0283 | 8.324 | 0 | 40 | 60 | -
PMAG27 | Extraktion Trocknung |  | 100 L-7 | Gefriergetrocknete Zellen | 0 | 100 L-7 | Gefriergetrocknete Zellen | 1.0004 | Isopropanol | 0.78 | 9.9286 | 6.1682 | 0 | 40 | 60 | -
PMAG28 | Extraktion Trocknung |  | 100 L-7 | Gefriergetrocknete Zellen | 0 | 100 L-7 | Gefriergetrocknete Zellen | 1.0004 | Isopropanol | 0.78 | 10.0022 | 6.2282 | 0 | 40 | 60 | -
PMAG29 | Extraktion Trocknung |  | 100 L-7 | Gefriergetrocknete Zellen | 0 | 100 L-7 | Gefriergetrocknete Zellen | 1.0002 | 2-Butanol | 0.81 | 9.9246 | 6.382 | 0 | 40 | 60 | -
PMAG30 | Extraktion Trocknung |  | 100 L-7 | Gefriergetrocknete Zellen | 0 | 100 L-7 | Gefriergetrocknete Zellen | 1.0003 | 2-Butanol | 0.81 | 9.8153 | 6.3309 | 0 | 40 | 60 | -
PMAG1.2 | Extraktion Fällung |  | 100 L-7 | Gefriergetrocknete Zellen | 1 | PMAG1 | Extrahierte Zellreste | 0.4448 | Aceton | 0.79 | 8.7553 | 5.3414 | 0 | 40 | 60 | Isopropanol | 0.78 | 30.6165
PMAG3.2 | Extraktion Fällung |  | 100 L-7 | Gefriergetrocknete Zellen | 1 | PMAG3 | Extrahierte Zellreste | 0.5441 | Aceton | 0.79 | 5.3749 | 2.7674 | 0 | 40 | 60 | Isopropanol | 0.78 | 17.0783
PMAG4.2 | Extraktion Fällung |  | 100 L-7 | Gefriergetrocknete Zellen | 1 | PMAG4 | Extrahierte Zellreste | 0.5464 | Aceton | 0.79 | 5.4029 | 2.7742 | 0 | 40 | 60 | Isopropanol | 0.78 | 19.1696
PMAG5.2 | Extraktion Fällung |  | 100 L-7 | Gefriergetrocknete Zellen | 1 | PMAG5 | Extrahierte Zellreste | 0.916 | Aceton | 0.79 | 6.0623 | 2.6493 | 0 | 40 | 60 | Isopropanol | 0.78 | 14.1065
PMAG6.2 | Extraktion Fällung |  | 100 L-7 | Gefriergetrocknete Zellen | 1 | PMAG6 | Extrahierte Zellreste | 0.9355 | Aceton | 0.79 | 6.1443 | 2.7267 | 0 | 40 | 60 | Isopropanol | 0.78 | 14.0813
PMAG7.2 | Extraktion Fällung |  | 100 L-7 | Gefriergetrocknete Zellen | 1 | PMAG7 | Extrahierte Zellreste | 1.3825 | Aceton | 0.79 | 6.8251 | 2.5387 | 0 | 40 | 60 | Isopropanol | 0.78 | 18.3524
PMAG8.2 | Extraktion Fällung |  | 100 L-7 | Gefriergetrocknete Zellen | 1 | PMAG8 | Extrahierte Zellreste | 1.3814 | Aceton | 0.79 | 6.8627 | 2.4628 | 0 | 40 | 60 | Isopropanol | 0.78 | 17.9587
E42 | Extraktion Fällung |  | 100 L-7 | Gefriergetrocknete Zellen | 0 | 100L-7 | Gefriergetrocknete Zellen | 450.3 | Aceton | 0.79 | 2373 | 1973.2 |  | 40 | 61 | Isopropanol | 0.78 | 2000
Z4142 | Extraktion Fällung |  | 100 L-7 | Gefriergetrocknete Zellen | 1 | [E41,E42] | Extrahierte Zellreste | 445.8525072 | Aceton | 0.79 | 4143.947287 | 1427.8 | 840 | 40 | 66 | Isopropanol | 0.78 | 4006.41
Z4142B | Extraktion Fällung |  | 100 L-7 | Gefriergetrocknete Zellen | 2 | Z4142 | Extrahierte Zellreste | 345.2463 | Aceton | 0.79 | 3129.399 | 906.01 | 464.1795 | 50 | 60 | Isopropanol | 0.78 | 2890.487
E43 | Extraktion Fällung |  | 100 L-7 | Gefriergetrocknete Zellen | 0 | 100 L-7 | Gefriergetrocknete Zellen | 447.45 | Aceton | 0.79 | 2963.861 | 1984.86 | 559.7342 | 50 | 162 | Isopropanol | 0.78 | 8269.308
E44 | Extraktion Fällung |  | 100 L-7 | Gefriergetrocknete Zellen | 0 | 101 L-7 | Gefriergetrocknete Zellen | 449.19 | Aceton | 0.79 | 3018.709 | 2007.91 | 850.4684 | 50 | 113 | Isopropanol | 0.78 | 8672.962025
Z4344 | Extraktion Fällung |  | 100 L-7 | Gefriergetrocknete Zellen | 1 | [E43,E44] | Extrahierte Zellreste | 395.4926443 | Aceton | 0.79 | 3664.931 | 1227.83 | 863.2911 | 50 | 63 | Isopropanol | 0.78 | 2799.128205
E45 | Extraktion Fällung |  | 100 L-7 | Gefriergetrocknete Zellen | 0 | 100 L-7 | Gefriergetrocknete Zellen | 448.37 | Aceton | 0.79 | 2969.848 | 2080.11 | 967.5063 | 50 | 60 | Isopropanol | 0.78 | 8190.654
E46 | Extraktion Fällung |  | 100 L-7 | Gefriergetrocknete Zellen | 0 | 100 L-7 | Gefriergetrocknete Zellen | 450.66 | Aceton | 0.79 | 2982.785 | 2111.76 | 993.1772 | 50 | 60 | Isopropanol | 0.78 | 8145.051
Z4546 | Extraktion Fällung |  | 100 L-7 | Gefriergetrocknete Zellen | 1 | [E45,E46] | Extrahierte Zellreste | 353.1728008 | Aceton | 0.79 | 2338.933 | 1195.67 | 584.1392 | 50 | 60 | Isopropanol | 0.78 | 2574.231
Z4546B | Extraktion Fällung |  | 100 L-7 | Gefriergetrocknete Zellen | 2 | Z4546 | Extrahierte Zellreste | 270.3005716 | Aceton | 0.79 | 1795.176 | 808.12 | 810.5823 | 50 | 60 | Isopropanol | 0.78 | 864.6154
Z4546C | Extraktion Fällung |  | 100 L-7 | Gefriergetrocknete Zellen | 3 | Z4546B | Extrahierte Zellreste | 246.2350032 | Aceton | 0.79 | 1631.981 | 753.56 | 836.2658 | 50 | 60 | Isopropanol | 0.78 | 476.0641
E47 | Extraktion Fällung |  | 100 L-7 | Gefriergetrocknete Zellen | 0 | 100 L-7 | Gefriergetrocknete Zellen | 450.14 | Aceton | 0.79 | 2978.392 | 2008.03 | 741.7848 | 50 | 60 | Isopropanol | 0.78 | 9138.115
E48 | Extraktion Fällung |  | 100 L-7 | Gefriergetrocknete Zellen | 0 | 100 L-7 | Gefriergetrocknete Zellen | 448.62 | Aceton | 0.79 | 2967.658 | 1989.22 | 750.3671 | 50 | 60 | Isopropanol | 0.78 | 9065.077
Z4748 | Extraktion Fällung |  | 100 L-7 | Gefriergetrocknete Zellen | 1 | [E47,E48] | Extrahierte Zellreste | 391.9266 | Aceton | 0.79 | 3524.506 | 1197.31 | 924.5316 | 50 | 60 | Isopropanol | 0.78 | 1932.462
Z4748B | Extraktion Fällung |  | 100 L-7 | Gefriergetrocknete Zellen | 2 | Z4748 | Extrahierte Zellreste | 318.6756 | Aceton | 0.79 | 2871.882 | 803.23 | 747.0253 | 50 | 60 | Isopropanol | 0.78 | 905.8462
Z4748C | Extraktion Fällung |  | 100 L-7 | Gefriergetrocknete Zellen | 3 | Z4748B | Extrahierte Zellreste | 303.0075 | Aceton | 0.79 | 2727.598 | 750.65 | 816.3038 | 50 | 75 | Isopropanol | 0.78 | 552.6667
Z4748D | Extraktion Fällung |  | 100 L-7 | Gefriergetrocknete Zellen | 4 | Z4748C | Extrahierte Zellreste | 287.7417 | Aceton | 0.79 | 2570.151 | 706.42 | 860.1646 | 50 | 61 | Isopropanol | 0.78 | 139.2692
E49 | Extraktion Fällung |  | 100 L-6 | Gefriergetrocknete Zellen | 0 | 100 L-6 | Gefriergetrocknete Zellen | 449.99 | Aceton | 0.79 | 2976.43 | 2086.57 | 1062.62 | 50 | 60 | Isopropanol | 0.78 | 7832.051
E50 | Extraktion Fällung |  | 100 L-6 | Gefriergetrocknete Zellen | 0 | 100 L-6 | Gefriergetrocknete Zellen | 459.71 | Aceton | 0.79 | 3056.987 | 2182.91 | 778.9114 | 50 | 70 | Isopropanol | 0.78 | 9387.462
Z4950 | Extraktion Fällung |  | 100 L-6 | Gefriergetrocknete Zellen | 1 | [E49,E50] | Extrahierte Zellreste | 321.5727 | Aceton | 0.79 | 2873.804 | 1019.33 | 908.1392 | 50 | 60 | Isopropanol | 0.78 | 1578.462
Z4950B | Extraktion Fällung |  | 100 L-6 | Gefriergetrocknete Zellen | 2 | Z4950 | Extrahierte Zellreste | 243.7695 | Aceton | 0.79 | 2183.022 | 634.82 | 580.6709 | 50 | 58 | Isopropanol | 0.78 | 913.3846
E51 | Extraktion Fällung |  | I.22.0161 | Walzengetrocknete Zellen | 0 | I.22.0161 | Walzengetrocknete Zellen | 448.03 | Aceton | 0.79 | 2977.987 | 2070.85 | 832.2785 | 50 | 60 | Isopropanol | 0.78 | 8762.295
E52 | Extraktion Fällung |  | I.22.0161 | Walzengetrocknete Zellen | 0 | I.22.0161 | Walzengetrocknete Zellen | 447.43 | Aceton | 0.79 | 2967.797 | 2054.85 | 996.7468 | 50 | 60 | Isopropanol | 0.78 | 8057.179
Z5152 | Extraktion Fällung |  | I.22.0161 | Walzengetrocknete Zellen | 1 | [E51,E52] | Extrahierte Zellreste | 392.7123858 | Aceton | 0.79 | 2609.237 | 1261.76 | 1126.582 | 50 | 60 | Isopropanol | 0.78 | 1937.744
Z5152B | Extraktion Fällung |  | I.22.0161 | Walzengetrocknete Zellen | 2 | Z5152 | Extrahierte Zellreste | 351.0368 | Aceton | 0.79 | 3330.164 | 1087.54 | 1018.608 | 50 | 75 | Isopropanol | 0.78 | 1553.782
E53 | Extraktion Fällung |  | I.22.0159 | Mehlwurm vorverdaute Zellen | 0 | I.22.0159 | Mehlwurm vorverdaute Zellen | 45.38 | Aceton | 0.79 | 297.6582 | 199.72 | 101.6835 | 50 | 60 | Isopropanol | 0.78 | 801.4487
E54 | Extraktion Fällung |  | I.22.0162 | Walzengetrocknete Zellen | 0 | I.22.0162 | Walzengetrocknete Zellen | 45.19 | Aceton | 0.79 | 331.7468 | 205.74 | 94.55696 | 50 | 81 | Isopropanol | 178 | 948.7594937
E54B | Extraktion Fällung |  | I.22.0162 | Walzengetrocknete Zellen | 1 | E54 | Extrahierte Zellreste | 19.26 | DMC | 1.07 | 129.0841 |  | 0 | 50 | 60
E55 | Extraktion Fällung |  | I.22.0162 | Walzengetrocknete Zellen | 0 | I.22.0162 | Walzengetrocknete Zellen | 447.96 | Aceton | 0.79 | 2991.241 | 1862.4 | 893.7342 | 50 |  | Isopropanol | 0.78 | 8390.025316
E56 | Extraktion Fällung |  | I.22.0162 | Walzengetrocknete Zellen | 0 | I.22.0162 | Walzengetrocknete Zellen | 448.68 | Aceton | 0.79 | 2980.418 | 1875.05 | 909.9873 |  |  | Isopropanol
Z5556 | Extraktion Fällung |  | I.22.0162 | Walzengetrocknete Zellen | 1 | [E55,E56] | Extrahierte Zellreste | 446.2182 | Aceton | 0.79 | 3993.465 | 1469.17 | 942.6456 | 50 | 60 | Isopropanol | 0.78 | 3842.744
E57 | Extraktion Fällung |  | I.22.0160 | Walzengetrocknete Zellen | 0 | I.22.0160 | Walzengetrocknete Zellen | 450.63 | Aceton | 0.79 | 2990.278 | 2086.28 | 982.0886 | 50 | 60 | Isopropanol | 0.78 | 8208.359
E58 | Extraktion Fällung |  | I.22.0161 | Walzengetrocknete Zellen | 0 | I.22.0161 | Walzengetrocknete Zellen | 449.16 | Aceton | 0.79 | 2970.456 | 2065.39 | 1050.684 | 50 | 60 | Isopropanol | 0.78 | 7839.436
E59 | Extraktion Fällung |  | 100 L-6 | Gefriergetrocknete Zellen | 0 | 100 L-6 | Gefriergetrocknete Zellen | 45.83 | DMC | 1.07 | 300.8598 |  |  | 70 | 65
E60 | Extraktion Fällung |  |  |  | 0 |  |  | 45.08 | Aceton | 0.79 | 298.1772 |  |  | 50 | 60 | Isopropanol | 0.78 | 1187.59
E61 | Extraktion Fällung |  |  |  | 0 |  |  | 45.06 | Aceton | 0.79 | 302.7089 | 192.51 | 0
L107 | Extraktion Fällung | 2022-11-28 | I.22.0160 | Walzengetrocknete Zellen | 0 | I.22.0160 | Walzengetrocknete Zellen | 1.0004 | 90% Aceton + Iso | 0.7890591 | 9.591171 | 7.1515 | 0 | 40 | 150 | Isopropanol | 0.78 | 24.96
L108 | Extraktion Fällung | 2022-11-28 | I.22.0160 | Walzengetrocknete Zellen | 0 | I.22.0160 | Walzengetrocknete Zellen | 1.0006 | 90% Aceton + Iso | 0.7890591 | 10.57462 | 8.0835 | 0 | 40 | 150 | Isopropanol | 0.78 | 28.08
L109 | Extraktion Fällung | 2022-11-28 | I.22.0160 | Walzengetrocknete Zellen | 0 | I.22.0160 | Walzengetrocknete Zellen | 1.0009 | 91% Aceton + Iso | 0.7891762 | 9.703282 | 7.0738 | 0 | 40 | 150 | Isopropanol | 0.78 | 24.96
L110 | Extraktion Fällung | 2022-11-28 | I.22.0160 | Walzengetrocknete Zellen | 0 | I.22.0160 | Walzengetrocknete Zellen | 1.0006 | 91% Aceton + Iso | 0.7891762 | 9.89158 | 6.6004 | 0 | 40 | 150 | Isopropanol | 0.78 | 25.963
L111 | Extraktion Fällung | 2022-11-28 | I.22.0160 | Walzengetrocknete Zellen | 0 | I.22.0160 | Walzengetrocknete Zellen | 1.0008 | 92% Aceton + Iso | 0.7892426 | 9.715644 | 7.8011 | 0 | 40 | 150 | Isopropanol | 0.78 | 24.96
L112 | Extraktion Fällung | 2022-11-28 | I.22.0160 | Walzengetrocknete Zellen | 0 | I.22.0160 | Walzengetrocknete Zellen | 1.0008 | 92% Aceton + Iso | 0.7892426 | 9.894296 | 6.5966 | 0 | 40 | 150 | Isopropanol | 0.78 | 26.2686
L113 | Extraktion Fällung | 2022-11-28 | I.22.0160 | Walzengetrocknete Zellen | 0 | I.22.0160 | Walzengetrocknete Zellen | 1 | 93% Aceton + Iso | 0.7893465 | 9.66027 | 6.2465 | 0 | 40 | 150 | Isopropanol | 0.78 | 25.6568
L114 | Extraktion Fällung | 2022-11-28 | I.22.0160 | Walzengetrocknete Zellen | 0 | I.22.0160 | Walzengetrocknete Zellen | 1.0008 | 93% Aceton + Iso | 0.7893465 | 9.869557 | 6.5623 | 0 | 40 | 150 | Isopropanol | 0.78 | 26.916
L115 | Extraktion Fällung | 2022-11-28 | I.22.0160 | Walzengetrocknete Zellen | 0 | I.22.0160 | Walzengetrocknete Zellen | 1.0005 | 94% Aceton + Iso | 0.7894171 | 9.626723 | 6.1953 | 0 | 40 | 150 | Isopropanol | 0.78 | 25.4576
L116 | Extraktion Fällung | 2022-11-28 | I.22.0160 | Walzengetrocknete Zellen | 0 | I.22.0160 | Walzengetrocknete Zellen | 1.0009 | 94% Aceton + Iso | 0.7894171 | 9.817624 | 6.5125 | 0 | 40 | 150 | Isopropanol | 0.78 | 26.0927
L117 | Extraktion Fällung | 2022-11-28 | I.22.0160 | Walzengetrocknete Zellen | 0 | I.22.0160 | Walzengetrocknete Zellen | 1.0004 | 95% Aceton + Iso | 0.78951 | 9.264987 | 6.0624 | 0 | 40 | 150 | Isopropanol | 0.78 | 25.6378
L118 | Extraktion Fällung | 2022-11-28 | I.22.0160 | Walzengetrocknete Zellen | 0 | I.22.0160 | Walzengetrocknete Zellen | 1.0005 | 95% Aceton + Iso | 0.78951 | 9.704754 | 6.4418 | 0 | 40 | 150 | Isopropanol | 0.78 | 26.0574
L119 | Extraktion Fällung | 2022-11-28 | I.22.0160 | Walzengetrocknete Zellen | 0 | I.22.0160 | Walzengetrocknete Zellen | 1.0005 | 96% Aceton + Iso | 0.789614 | 9.719052 | 6.4592 | 0 | 40 | 150 | Isopropanol | 0.78 | 26.1552
L120 | Extraktion Fällung | 2022-11-28 | I.22.0160 | Walzengetrocknete Zellen | 0 | I.22.0160 | Walzengetrocknete Zellen | 1 | 96% Aceton + Iso | 0.789614 | 9.897874 | 6.6445 | 0 | 40 | 150 | Isopropanol | 0.78 | 26.5828
L121 | Extraktion Fällung | 2022-11-28 | I.22.0160 | Walzengetrocknete Zellen | 0 | I.22.0160 | Walzengetrocknete Zellen | 1.0002 | 97% Aceton + Iso | 0.78972 | 9.729145 | 6.2264 | 0 | 40 | 150 | Isopropanol | 0.78 | 25.5407
L122 | Extraktion Fällung | 2022-11-28 | I.22.0160 | Walzengetrocknete Zellen | 0 | I.22.0160 | Walzengetrocknete Zellen | 1.0003 | 97% Aceton + Iso | 0.78972 | 9.982019 | 6.7005 | 0 | 40 | 150 | Isopropanol | 0.78 | 26.2615
L123 | Extraktion Fällung | 2022-11-28 | I.22.0160 | Walzengetrocknete Zellen | 0 | I.22.0160 | Walzengetrocknete Zellen | 1.0002 | 98% Aceton + Iso | 0.7898128 | 9.674824 | 6.3815 | 0 | 40 | 150 | Isopropanol | 0.78 | 27.1883
L124 | Extraktion Fällung | 2022-11-28 | I.22.0160 | Walzengetrocknete Zellen | 0 | I.22.0160 | Walzengetrocknete Zellen | 1 | 98% Aceton + Iso | 0.7898128 | 9.847903 | 6.5558 | 0 | 40 | 150 | Isopropanol | 0.78 | 26.2929
L125 | Extraktion Fällung | 2022-11-28 | I.22.0160 | Walzengetrocknete Zellen | 0 | I.22.0160 | Walzengetrocknete Zellen | 1.0006 | 99% Aceton + Iso | 0.7899104 | 9.724393 | 7.2143 | 0 | 40 | 150 | Isopropanol | 0.78 | 25.74
L126 | Extraktion Fällung | 2022-11-28 | I.22.0160 | Walzengetrocknete Zellen | 0 | I.22.0160 | Walzengetrocknete Zellen | 1 | 99% Aceton + Iso | 0.7899104 | 9.848585 | 6.5343 | 0 | 40 | 150 | Isopropanol | 0.78 | 26.1217
L127 | Extraktion Fällung | 2022-11-28 | I.22.0160 | Walzengetrocknete Zellen | 0 | I.22.0160 | Walzengetrocknete Zellen | 1 | Aceton | 0.79 | 9.757722 | 6.4392 | 0 | 40 | 150 | Isopropanol | 0.78 | 26.3851
L128 | Extraktion Fällung | 2022-11-28 | I.22.0160 | Walzengetrocknete Zellen | 0 | I.22.0160 | Walzengetrocknete Zellen | 1.0009 | Aceton | 0.79 | 9.846456 | 6.5643 | 0 | 40 | 150 | Isopropanol | 0.78 | 26.2971
PMAG119 | Extraktion Fällung | 2022-04-19 | 100 L-1 | HDH Aufgeschlossene Zellen | 0 | 100 L-1 | HDH Aufgeschlossene Zellen | 0.0981 | Aceton | 0.79 | 1.945696 |  | 0 | 40 | 60 | Isopropanol | 0.78 | 7.568974
PMAG120 | Extraktion Fällung | 2022-04-19 | 100 L-1 | HDH Aufgeschlossene Zellen | 0 | 100 L-1 | HDH Aufgeschlossene Zellen | 0.2155 | Aceton | 0.79 | 2.103038 |  | 0 | 40 | 60 | Isopropanol | 0.78 | 9.220769
PMAG121 | Extraktion Fällung | 2022-04-19 | 100 L-1 | HDH Aufgeschlossene Zellen | 0 | 100 L-1 | HDH Aufgeschlossene Zellen | 0.3052 | Aceton | 0.79 | 1.956203 |  | 0 | 40 | 60 | Isopropanol | 0.78 | 6.714487
PMAG122 | Extraktion Fällung | 2022-04-19 | 100 L-1 | HDH Aufgeschlossene Zellen | 0 | 100 L-1 | HDH Aufgeschlossene Zellen | 0.4127 | Aceton | 0.79 | 2.002658 |  | 0 | 40 | 60 | Isopropanol | 0.78 | 6.354872
PMAG131 | Extraktion Fällung | 2022-04-19 | 100 L-1 | HDH Aufgeschlossene Zellen | 0 | 100 L-1 | HDH Aufgeschlossene Zellen | 1.0098 | Aceton | 0.79 | 10.11532 |  | 0 | 40 | 60 | Isopropanol | 0.78 | 40.90808
PMAG132 | Extraktion Fällung | 2022-04-19 | 100 L-1 | HDH Aufgeschlossene Zellen | 0 | 100 L-1 | HDH Aufgeschlossene Zellen | 1.0119 | Aceton | 0.79 | 9.951646 |  | 0 | 40 | 60 | Isopropanol | 0.78 | 43.02244
PMAG133 | Extraktion Fällung | 2022-04-19 | 100 L-1 | HDH Aufgeschlossene Zellen | 0 | 100 L-1 | HDH Aufgeschlossene Zellen | 1.0087 | Aceton | 0.79 | 9.997089 |  | 0 | 40 | 60 | Isopropanol | 0.78 | 40.49897
PMAG134 | Extraktion Fällung | 2022-04-19 | 100 L-1 | HDH Aufgeschlossene Zellen | 0 | 100 L-1 | HDH Aufgeschlossene Zellen | 1.0079 | Aceton | 0.79 | 10.06557 |  | 0 | 40 | 60 | Isopropanol | 0.78 | 42.60936
PMAG135 | Extraktion Fällung | 2022-04-19 | 100 L-1 | HDH Aufgeschlossene Zellen | 0 | 100 L-1 | HDH Aufgeschlossene Zellen | 1.0065 | Aceton | 0.79 | 9.963418 |  | 0 | 40 | 60 | Isopropanol | 0.78 | 43.97179
PMAG136 | Extraktion Fällung | 2022-04-19 | 100 L-1 | HDH Aufgeschlossene Zellen | 0 | 100 L-1 | HDH Aufgeschlossene Zellen | 1.001 | Aceton | 0.79 | 10.15367 |  | 0 | 40 | 60 | Isopropanol | 0.78 | 43.35269
PMAG66 | Extraktion Fällung | 2022-04-05 | 100 L-7 | Gefriergetrocknete Zellen | 0 | 100 L-7 | Gewaschene Zellen | 0.9557 | Aceton | 0.79 | 9.516076 |  | 0 | 40 | 60
PMAG67 | Extraktion Fällung | 2022-04-05 | 100 L-7 | Gefriergetrocknete Zellen | 0 | 100 L-7 | Gewaschene Zellen | 0.9578 | Aceton | 0.79 | 9.456709 |  | 0 | 40 | 60
PMAG68 | Extraktion Fällung | 2022-04-05 | 100 L-7 | Gefriergetrocknete Zellen | 0 | 100 L-7 | Gewaschene Zellen | 0.958 | DMC | 1.07 | 9.543364 |  | 0 | 40 | 60
PMAG69 | Extraktion Fällung | 2022-04-05 | 100 L-7 | Gefriergetrocknete Zellen | 0 | 100 L-7 | Gewaschene Zellen | 0.9586 | DMC | 1.07 | 9.579907 |  | 0 | 40 | 60
PMAG70 | Extraktion Fällung | 2022-04-05 | 100 L-7 | Gefriergetrocknete Zellen | 0 | 100 L-7 | Gewaschene Zellen | 0.9519 | Ethylacetat | 0.894 | 9.476619 |  | 0 | 40 | 60
PMAG71 | Extraktion Fällung | 2022-04-05 | 100 L-7 | Gefriergetrocknete Zellen | 0 | 100 L-7 | Gewaschene Zellen | 0.9582 | Ethylacetat | 0.894 | 9.541153 |  | 0 | 40 | 60
E63RLAC1 | Rücklösung Fällung |  | I.22.0160 | Walzengetrocknete Zellen | 1 | E63 | PHA | 1.0207 | Aceton | 0.79 | 9.568974 | 5.9381 | 0 | 50 | 120 | Isopropanol | 0.78 | 40.88641
E63RLAC2 | Rücklösung Trocknung |  | I.22.0160 | Walzengetrocknete Zellen | 1 | E63 | PHA | 1.0661 | Aceton | 0.79 | 9.928077 | 5.9346 | 0 | 50 | 120
E63RLAC3 | Rücklösung Fällung |  | I.22.0160 | Walzengetrocknete Zellen | 1 | E63 | PHA | 0.9399 | Aceton | 0.79 | 9.930128 | 5.6621 | 0 | 50 | 120 | Isopropanol | 0.78 | 39.55321
E63RLAC4 | Rücklösung Trocknung |  | I.22.0160 | Walzengetrocknete Zellen | 1 | E63 | PHA | 1.0191 | Aceton | 0.79 | 9.974872 | 5.3743 | 0 | 50 | 120
PMAG77 |  |  | 100 L-7 | Gefriergetrocknete Zellen | 0 | 100 L-7 | Gefriergetrocknete Zellen | 1.0004 | Aceton | 0.79 | 10.1861 |  | 0 | 40
PMAG78 |  |  | 100 L-7 | Gefriergetrocknete Zellen | 0 | 100 L-7 | Gefriergetrocknete Zellen | 1.0002 | Aceton | 0.79 | 10.1362 |  | 0 | 40
PMAG79 |  |  | 100 L-7 | Gefriergetrocknete Zellen | 0 | 100 L-7 | Gefriergetrocknete Zellen | 1.0003 | DMC | 1.07 | 9.93 |  | 0 | 40
PMAG80 |  |  | 100 L-7 | Gefriergetrocknete Zellen | 0 | 100 L-7 | Gefriergetrocknete Zellen | 1.0002 | DMC | 1.07 | 9.9692 |  | 0 | 40
PMAG352 |  |  | 100 L-7 | Gefriergetrocknete Zellen | 0 | 100 L-7 | Gefriergetrocknete Zellen |  | DMC | 1.07 |  | 35.1007 | 0 | 70
PMAG353 |  |  | 100 L-7 | Gefriergetrocknete Zellen | 0 | 100 L-7 | Gefriergetrocknete Zellen |  | DMC | 1.07 |  | 35.3088 | 0 | 70
PMAG354 |  |  | 100 L-7 | Gefriergetrocknete Zellen | 0 | 100 L-7 | Gefriergetrocknete Zellen |  | DMC | 1.07 |  | 32.7184 | 0 | 70
PMAG355 |  |  | 100 L-7 | Gefriergetrocknete Zellen | 0 | 100 L-7 | Gefriergetrocknete Zellen |  | DMC | 1.07 |  | 31.8399 | 0 | 70
PMAG356 |  |  | 100 L-7 | Gefriergetrocknete Zellen | 0 | 100 L-7 | Gefriergetrocknete Zellen |  | DMC | 1.07 |  | 31.6587 | 0 | 70
PMAG357 |  |  | 100 L-7 | Gefriergetrocknete Zellen | 0 | 100 L-7 | Gefriergetrocknete Zellen |  | DMC | 1.07 |  | 31.0292 | 0 | 70
PMAG358 |  |  | 100 L-7 | Gefriergetrocknete Zellen | 0 | 100 L-7 | Gefriergetrocknete Zellen |  | DMC | 1.07 |  | 27.9124 | 0 | 70
PMAG359 |  |  | 100 L-7 | Gefriergetrocknete Zellen | 0 | 100 L-7 | Gefriergetrocknete Zellen |  | DMC | 1.07 |  | 29.8071 | 0 | 70
PMAG98 | Fällung |  | 100 L-7 | Gefriergetrocknete Zellen | 0 |  | PHA Lösung |  | DMC | 1.07 |  | 3.21 | 0 | 40 | 60 | 1-Butanol | 0.81 | 27
PMAG99 | Fällung |  | 100 L-7 | Gefriergetrocknete Zellen | 0 |  | PHA Lösung |  | DMC | 1.07 |  | 3.21 | 0 | 40 | 60 | 1-Butanol | 0.81 | 12
PMAG100 | Fällung |  | 100 L-7 | Gefriergetrocknete Zellen | 0 |  | PHA Lösung |  | DMC | 1.07 |  | 3.21 | 0 | 40 | 60 | 1-Butanol | 0.81 | 7
PMAG101 | Fällung |  | 100 L-7 | Gefriergetrocknete Zellen | 0 |  | PHA Lösung |  | DMC | 1.07 |  | 3.21 | 0 | 40 | 60 | 1-Butanol | 0.81 | 4.5
PMAG102 | Fällung |  | 100 L-7 | Gefriergetrocknete Zellen | 0 |  | PHA Lösung |  | DMC | 1.07 |  | 3.21 | 0 | 40 | 60 | 1-Butanol | 0.81 | 3
PMAG103 | Fällung |  | 100 L-7 | Gefriergetrocknete Zellen | 0 |  | PHA Lösung |  | DMC | 1.07 |  | 3.21 | 0 | 40 | 60 | 1-Butanol | 0.81 | 2
PMAG104 | Fällung |  | 100 L-7 | Gefriergetrocknete Zellen | 0 |  | PHA Lösung |  | DMC | 1.07 |  | 3.21 | 0 | 40 | 60 | 1-Butanol | 0.81 | 1.29
PMAG105 | Fällung |  | 100 L-7 | Gefriergetrocknete Zellen | 0 |  | PHA Lösung |  | DMC | 1.07 |  | 3.21 | 0 | 40 | 60 | 1-Butanol | 0.81 | 0.75
PMAG106 | Fällung |  | 100 L-7 | Gefriergetrocknete Zellen | 0 |  | PHA Lösung |  | DMC | 1.07 |  | 3.21 | 0 | 40 | 60 | 1-Butanol | 0.81 | 0.33

## Produktfraktionen
Versuch | Produktfraktion | Masse [g] | Trockenmasse [%]
GBAsAC-ISO | Extrahierte Zellreste | 3.361 | 27.94704
GBAsAC-nHEX | Extrahierte Zellreste | 3.4038 | 27.82185
GBAsETOH-ISO | Extrahierte Zellreste | 3.2694 | 43.8582
GBAsETOH-nHEX | Extrahierte Zellreste | 3.2796 | 43.79802
GBAsEA-ISO | Extrahierte Zellreste | 3.9483 | 29.13659
GBAsEA-nHEX | Extrahierte Zellreste | 3.9776 | 28.96973
GBAsCL-ISO1 | Extrahierte Zellreste
GBAsCL-ISO2 | Extrahierte Zellreste
GBAsDMC-ISO | Extrahierte Zellreste | 4.5537 | 21.55714
GBAsDMC-nHEX | Extrahierte Zellreste | 4.5356 | 21.71777
GBAsDMC-ETOH | Extrahierte Zellreste | 4.5395 | 21.70109
GBAsAC-ETOH | Extrahierte Zellreste | 3.4188 | 28.3813
GBAsEA-ETOH | Extrahierte Zellreste | 3.8455 | 32.64595
GBAsAC-ISO | Fällungsüberstand | 26.122
GBAsAC-nHEX | Fällungsüberstand | 21.7799
GBAsETOH-ISO | Fällungsüberstand | 30.328
GBAsETOH-nHEX | Fällungsüberstand | 26.4986
GBAsEA-ISO | Fällungsüberstand | 27.7726
GBAsEA-nHEX | Fällungsüberstand | 23.3297
GBAsCL-ISO1 | Fällungsüberstand | 15.9809
GBAsCL-ISO2 | Fällungsüberstand | 13.3725
GBAsDMC-ISO | Fällungsüberstand | 21.6887
GBAsDMC-nHEX | Fällungsüberstand
GBAsDMC-ETOH | Fällungsüberstand | 23.5614
GBAsAC-ETOH | Fällungsüberstand | 20.9346
GBAsEA-ETOH | Fällungsüberstand | 27.5331
GBAsAC-ISO | PHA | 0.5 | 100
GBAsAC-nHEX | PHA | 0.541 | 100
GBAsETOH-ISO | PHA | 0.004 | 100
GBAsETOH-nHEX | PHA | 0.019 | 100
GBAsEA-ISO | PHA | 0.3104 | 100
GBAsEA-nHEX | PHA | 0.3354 | 100
GBAsCL-ISO1 | PHA | 0.7198 | 100
GBAsCL-ISO2 | PHA | 0.6554 | 100
GBAsDMC-ISO | PHA | 0.4856 | 100
GBAsDMC-nHEX | PHA | 0.502 | 100
GBAsDMC-ETOH | PHA | 0.4606 | 100
GBAsAC-ETOH | PHA | 0.4353 | 100
GBAsEA-ETOH | PHA | 0.2193 | 100
GBAe1.70 | Fällungsüberstand | 180.0308 | 0.2316728
GBAe2.70 | Fällungsüberstand | 147.4289 | 0.4349413
GBAe3.70 | Fällungsüberstand | 116.2616 | 0.5948839
GBAe4.70 | Fällungsüberstand | 94.4986 | 0.7023611
GBAe1.80 | Fällungsüberstand | 317.36 | 0.08903481
GBAe2.80 | Fällungsüberstand | 276.12 | 0.1554141
GBAe3.80 | Fällungsüberstand | 219.9 | 0.2064025
GBAe4.80 | Fällungsüberstand | 168.45 | 0.2683673
GBAe1.90 | Fällungsüberstand | 673.97 | 0.02977614
GBAe2.90 | Fällungsüberstand | 605.95 | 0.05909365
GBAe3.90 | Fällungsüberstand | 537.55 | 0.07950807
GBAe4.90 | Fällungsüberstand | 435.71 | 0.1061598
GBAe1.70.2 | Fällungsüberstand | 196.85 | 0.2201682
GBAe2.70.2 | Fällungsüberstand | 155.95 | 0.4018762
GBAe3.70.2 | Fällungsüberstand | 128.93 | 0.5267709
GBAe4.70.2 | Fällungsüberstand | 81.04 | 0.7325972
GBAe1.50 | Fällungsüberstand | 74.2949 | 0.6160239
GBAe2.50 | Fällungsüberstand | 61.4981 | 1.350712
GBAe3.50 | Fällungsüberstand | 42.1866 | 1.952341
GBAe4.50 | Fällungsüberstand | 26.1386 | 2.555336
GBAe1.30 | Fällungsüberstand | 67.742 | 1.40743
GBAe2.30 | Fällungsüberstand | 35.774 | 2.648718
GBAe3.30 | Fällungsüberstand | 24.0136 | 3.832646
GBAe4.30 | Fällungsüberstand | 7.1846 | 5.01223
GBAe1.70 | Extrahierte Zellreste | 9.8782 | 25.91262
GBAe2.70 | Extrahierte Zellreste | 20.0942 | 28.91879
GBAe3.70 | Extrahierte Zellreste | 29.6703 | 31.90531
GBAe4.70 | Extrahierte Zellreste | 40.7499 | 33.49333
GBAe1.80 | Extrahierte Zellreste | 9.6276 | 25.63775
GBAe2.80 | Extrahierte Zellreste | 21.5306 | 28.04334
GBAe3.80 | Extrahierte Zellreste | 33.8846 | 29.51105
GBAe4.80 | Extrahierte Zellreste | 46.6492 | 30.86505
GBAe1.90 | Extrahierte Zellreste | 9.9732 | 27.24802
GBAe2.90 | Extrahierte Zellreste | 20.5468 | 29.34812
GBAe3.90 | Extrahierte Zellreste | 31.0936 | 31.39746
GBAe4.90 | Extrahierte Zellreste | 42.6209 | 32.70532
GBAe1.70.2 | Extrahierte Zellreste | 9.8672 | 26.70464
GBAe2.70.2 | Extrahierte Zellreste | 21.8795 | 27.80274
GBAe3.70.2 | Extrahierte Zellreste | 31.946 | 30.70431
GBAe4.70.2 | Extrahierte Zellreste | 44.885 | 31.84806
GBAe1.50 | Extrahierte Zellreste | 10.0198 | 26.93866
GBAe2.50 | Extrahierte Zellreste | 21.3776 | 28.49431
GBAe3.50 | Extrahierte Zellreste | 32.4475 | 30.53486
GBAe4.50 | Extrahierte Zellreste | 45.4126 | 31.54565
GBAe1.30 | Extrahierte Zellreste | 10.3719 | 26.46092
GBAe2.30 | Extrahierte Zellreste | 22.1492 | 27.54592
GBAe3.30 | Extrahierte Zellreste | 32.8759 | 30.37118
GBAe4.30 | Extrahierte Zellreste | 45.7556 | 31.5804
GBAe1.70 | PHA | 1.3308 | 100
GBAe2.70 | PHA | 2.5617 | 100
GBAe3.70 | PHA | 2.5436 | 100
GBAe4.70 | PHA | 3.0274 | 100
GBAe1.80 | PHA | 1.4849 | 100
GBAe2.80 | PHA | 2.6112 | 100
GBAe3.80 | PHA | 3.3791 | 100
GBAe4.80 | PHA | 3.0219 | 100
GBAe1.90 | PHA | 1.7388 | 100
GBAe2.90 | PHA | 3.0635 | 100
GBAe3.90 | PHA | 3.7749 | 100
GBAe4.90 | PHA | 3.7525 | 100
GBAe1.70.2 | PHA | 1.5903 | 100
GBAe2.70.2 | PHA | 2.534 | 100
GBAe3.70.2 | PHA | 3.6035 | 100
GBAe4.70.2 | PHA | 2.0999 | 100
GBAe1.50 | PHA | 1.299 | 100
GBAe2.50 | PHA | 2.5325 | 100
GBAe3.50 | PHA | 4.1986 | 100
GBAe4.50 | PHA | 4.8014 | 100
GBAe1.30 | PHA | 1.0266 | 100
GBAe2.30 | PHA | 2.2006 | 100
GBAe3.30 | PHA | 3.7048 | 100
GBAe4.30 | PHA | 4.7172 | 100
GBAz1.50.1 | Fällungsüberstand
GBAz1.80.2 | Fällungsüberstand
GBAz1.50.3 | Fällungsüberstand
GBAz1.80.4 | Fällungsüberstand
GBAz2.30.1 | Fällungsüberstand
GBAz2.30.2 | Fällungsüberstand
GBAz2.30.3 | Fällungsüberstand
GBAz2.70.2.4 | Fällungsüberstand
GBAz3.80.1 | Fällungsüberstand
GBAz3.80.2 | Fällungsüberstand
GBAz3.80.3 | Fällungsüberstand
GBAz3.80.4 | Fällungsüberstand
GBAz4.30.1 | Fällungsüberstand
GBAz4.30.2 | Fällungsüberstand
GBAz4.30.3 | Fällungsüberstand
GBAz4.30.4 | Fällungsüberstand
GBAz1.50.1 | Extrahierte Zellreste | 1.8787 | 25.21957
GBAz1.80.2 | Extrahierte Zellreste | 3.3751 | 28.45842
GBAz1.50.3 | Extrahierte Zellreste | 4.9629 | 29.31149
GBAz1.80.4 | Extrahierte Zellreste | 5.9122 | 32.39572
GBAz2.30.1 | Extrahierte Zellreste | 1.8995 | 24.55383
GBAz2.30.2 | Extrahierte Zellreste | 3.3354 | 28.18552
GBAz2.30.3 | Extrahierte Zellreste | 4.8668 | 29.31084
GBAz2.70.2.4 | Extrahierte Zellreste | 6.0853 | 31.512
GBAz3.80.1 | Extrahierte Zellreste | 1.7561 | 25.53955
GBAz3.80.2 | Extrahierte Zellreste | 3.2052 | 28.21977
GBAz3.80.3 | Extrahierte Zellreste | 4.6169 | 30.32988
GBAz3.80.4 | Extrahierte Zellreste | 5.8207 | 32.30024
GBAz4.30.1 | Extrahierte Zellreste | 1.68 | 26.3869
GBAz4.30.2 | Extrahierte Zellreste | 3.1928 | 27.90341
GBAz4.30.3 | Extrahierte Zellreste | 3.4982 | 39.02007
GBAz4.30.4 | Extrahierte Zellreste | 5.8203 | 31.84716
GBAz1.50.1 | PHA | 0.0143 | 100
GBAz1.80.2 | PHA | 0.0263 | 100
GBAz1.50.3 | PHA | 0.0246 | 100
GBAz1.80.4 | PHA | 0.0587 | 100
GBAz2.30.1 | PHA | 0.0208 | 100
GBAz2.30.2 | PHA | 0.0355 | 100
GBAz2.30.3 | PHA | 0.0495 | 100
GBAz2.70.2.4 | PHA | 0.0502 | 100
GBAz3.80.1 | PHA | 0.0368 | 100
GBAz3.80.2 | PHA | 0.0678 | 100
GBAz3.80.3 | PHA | 0.0727 | 100
GBAz3.80.4 | PHA | 0.0869 | 100
GBAz4.30.1 | PHA | 0.0381 | 100
GBAz4.30.2 | PHA | 0.0742 | 100
GBAz4.30.3 | PHA | 0.0929 | 100
GBAz4.30.4 | PHA | 0.1012 | 100
GPRe80.1 | Fällungsüberstand | 34.6364 | 0.152
GPRe80.2 | Fällungsüberstand | 32.1584 | 0.218
GPRe80.3 | Fällungsüberstand | 28.5691 | 0.273
GPRe80.4 | Fällungsüberstand | 24.5628 | 0.352
GPRe70.1 | Fällungsüberstand | 22.1332 | 0.3391036
GPRe70.2 | Fällungsüberstand | 18.7552 | 0.5919101
GPRe70.3 | Fällungsüberstand | 16.0063 | 1.012208
GPRe70.4 | Fällungsüberstand | 16.3786 | 1.003143
GPRe90.1 | Fällungsüberstand | 73.2844 | 0.0685491
GPRe90.2 | Fällungsüberstand | 70.1522 | 0.1092858
GPRe90.3 | Fällungsüberstand | 63.7596 | 0.1224809
GPRe90.4 | Fällungsüberstand | 59.9379 | 0.1825026
GPRe80.1 | Extrahierte Zellreste | 1.0759 | 26.82405
GPRe80.2 | Extrahierte Zellreste | 2.1003 | 29.52911
GPRe80.3 | Extrahierte Zellreste | 3.0771 | 31.92616
GPRe80.4 | Extrahierte Zellreste | 4.0623 | 32.12466
GPRe70.1 | Extrahierte Zellreste | 1.2854 | 23.10565
GPRe70.2 | Extrahierte Zellreste | 2.1922 | 28.61965
GPRe70.3 | Extrahierte Zellreste | 3.1315 | 31.32045
GPRe70.4 | Extrahierte Zellreste | 4.0083 | 33.79488
GPRe90.1 | Extrahierte Zellreste | 1.2734 | 23.237
GPRe90.2 | Extrahierte Zellreste | 2.2072 | 28.38891
GPRe90.3 | Extrahierte Zellreste | 3.1516 | 31.00965
GPRe90.4 | Extrahierte Zellreste | 3.9796 | 34.16675
GPRe80.1 | PHA | 0.1672 | 100
GPRe80.2 | PHA | 0.3073 | 100
GPRe80.3 | PHA | 0.4187 | 100
GPRe80.4 | PHA | 0.5222 | 100
GPRe70.1 | PHA | 0.1457 | 100
GPRe70.2 | PHA | 0.2837 | 100
GPRe70.3 | PHA | 0.4343 | 100
GPRe70.4 | PHA | 0.5065 | 100
GPRe90.1 | PHA | 0.1676 | 100
GPRe90.2 | PHA | 0.3064 | 100
GPRe90.3 | PHA | 0.4281 | 100
GPRe90.4 | PHA | 0.5264 | 100
GPReLMvAC-ISO | Fällungsüberstand | 26.122 | 0.2507994
GPReLMvAC-nHEX | Fällungsüberstand | 21.7799 | 0.2141175
GPReLMvETOH-ISO | Fällungsüberstand | 30.328 | 0.2120686
GPReLMvETOH-nHEX | Fällungsüberstand | 26.4986 | 0.1862464
GPReLMvEA-ISO | Fällungsüberstand | 27.7726 | 0.1993645
GPReLMvEA-nHEX | Fällungsüberstand | 23.3297 | 0.2041233
GPReLMvAC-ISO | Extrahierte Zellreste | 3.361 | 27.94704
GPReLMvAC-nHEX | Extrahierte Zellreste | 3.4038 | 27.82185
GPReLMvETOH-ISO | Extrahierte Zellreste | 3.2694 | 43.8582
GPReLMvETOH-nHEX | Extrahierte Zellreste | 3.2796 | 43.79802
GPReLMvEA-ISO | Extrahierte Zellreste | 3.9483 | 29.13659
GPReLMvEA-nHEX | Extrahierte Zellreste | 3.9776 | 28.96973
GPReLMvAC-ISO | PHA | 0.4998 | 100
GPReLMvAC-nHEX | PHA | 0.5408 | 100
GPReLMvETOH-ISO | PHA | 0.004 | 100
GPReLMvETOH-nHEX | PHA | 0.019 | 100
GPReLMvEA-ISO | PHA | 0.3104 | 100
GPReLMvEA-nHEX | PHA | 0.3354 | 100
PMAG1 | PHA | 0.252 | 100
PMAG2 | PHA | 0.2543 | 100
PMAG3 | PHA | 0.4138 | 100
PMAG4 | PHA | 0.4156 | 100
PMAG5 | PHA | 0.5483 | 100
PMAG6 | PHA | 0.5368 | 100
PMAG7 | PHA | 0.5911 | 100
PMAG8 | PHA | 0.5912 | 100
PMAG17 | PHA | 0.037 | 100
PMAG18 | PHA | 0.0396 | 100
PMAG19 | PHA | 0.15 | 100
PMAG20 | PHA | 0.1577 | 100
PMAG21 | PHA | 0.2277 | 100
PMAG22 | PHA | 0.2607 | 100
PMAG23 | PHA | 0.0234 | 100
PMAG24 | PHA | 0.0235 | 100
PMAG25 | PHA | 0.1852 | 100
PMAG26 | PHA | 0.1943 | 100
PMAG27 | PHA | 0.0191 | 100
PMAG28 | PHA | 0.0184 | 100
PMAG29 | PHA | 0.0213 | 100
PMAG30 | PHA | 0.0219 | 100
PMAG1.2 | PHA | 0.0412 | 100
PMAG3.2 | PHA | 0.0771 | 100
PMAG4.2 | PHA | 0.0774 | 100
PMAG5.2 | PHA | 0.1382 | 100
PMAG6.2 | PHA | 0.1483 | 100
PMAG7.2 | PHA | 0.213 | 100
PMAG8.2 | PHA | 0.2124 | 100
E42 | PHA | 187.63 | 100
Z4142 | PHA | 62.91 | 100
Z4142B | PHA | 65.14 | 100
E43 | PHA | 223.8 | 100
E44 | PHA | 226.67 | 100
Z4344 | PHA | 73.42 | 100
E45 | PHA | 236.09 | 100
E46 | PHA | 240.55 | 100
Z4546 | PHA | 69.06 | 100
Z4546B | PHA | 21.5 | 100
Z4546C | PHA | 9.8 | 100
E47 | PHA | 229.3131 | 100
E48 | PHA | 226.42 | 100
Z4748 | PHA | 68.7757 | 100
Z4748B | PHA | 25.34 | 100
Z4748C | PHA | 12.19 | 100
Z4748D | PHA | 5.8746 | 100
E49 | PHA | 238.987 | 100
E50 | PHA | 245.75 | 100
Z4950 | PHA | 64.16 | 100
Z4950B | PHA | 20.48 | 100
E51 | PHA | 196.97 | 100
E52 | PHA | 197.85 | 100
Z5152 | PHA | 55.2839 | 100
Z5152B | PHA | 17.37 | 100
E53 | PHA | 19.52 | 100
E54 | PHA | 17.66 | 100
E54B | PHA | 2.7956 | 100
E55 | PHA | 179.46 | 100
E56 | PHA |  | 100
Z5556 | PHA | 77.43 | 100
E57 | PHA | 196 | 100
E58 | PHA | 196.93 | 100
E59 | PHA | 27.27 | 100
E60 | PHA | 26.06 | 100
E61 | PHA |  | 100
100 L-7 | Trockene Zellen |  | 97.8
I.22.0159 | Trocknene Zellen
100 L-6 | Trockene Zellen
I.22.0160 | Trockene Zellen
I.22.0161 | Trockene Zellen
I.22.0162 | Trockene Zellen
L107 | PHA | 2.539 | 12.09925
L108 | PHA | 2.3877 | 13.14654
L109 | PHA | 2.4599 | 12.48425
L110 | PHA | 2.6012 | 12.02906
L111 | PHA | 1.9658 | 15.88666
L112 | PHA | 2.7892 | 11.20034
L113 | PHA | 2.1473 | 14.45071
L114 | PHA | 2.4 | 13.35833
L115 | PHA | 2.708 | 11.34417
L116 | PHA | 2.525 | 12.78812
L117 | PHA | 2.0277 | 15.59402
L118 | PHA | 2.3662 | 13.36742
L119 | PHA | 3.2754 | 10.60939
L120 | PHA | 2.7205 | 12.54916
L121 | PHA | 2.2681 | 14.144
L122 | PHA | 2.3696 | 14.18383
L123 | PHA | 2.7852 | 11.60419
L124 | PHA | 2.4564 | 12.90506
L125 | PHA | 2.2834 | 13.96602
L126 | PHA | 2.6137 | 12.09779
L127 | PHA | 2.1581 | 14.67958
L128 | PHA | 2.7068 | 11.8738
L107 | Extrahierte Zellreste | 2.1878 | 26.8946
L108 | Extrahierte Zellreste | 2.1635 | 26.81303
L109 | Extrahierte Zellreste | 2.1953 | 26.85738
L110 | Extrahierte Zellreste | 2.1521 | 27.02012
L111 | Extrahierte Zellreste | 2.2023 | 26.5586
L112 | Extrahierte Zellreste | 2.1882 | 26.67489
L113 | Extrahierte Zellreste | 2.1815 | 26.56887
L114 | Extrahierte Zellreste | 2.1631 | 26.44815
L115 | Extrahierte Zellreste | 2.1739 | 26.62956
L116 | Extrahierte Zellreste | 2.1924 | 26.45047
L117 | Extrahierte Zellreste | 2.2045 | 26.21002
L118 | Extrahierte Zellreste | 2.1643 | 26.56286
L119 | Extrahierte Zellreste | 2.144 | 25.82556
L120 | Extrahierte Zellreste | 2.1203 | 26.24629
L121 | Extrahierte Zellreste | 2.1955 | 25.9212
L122 | Extrahierte Zellreste | 2.139 | 25.9467
L123 | Extrahierte Zellreste | 2.1912 | 26.46495
L124 | Extrahierte Zellreste | 2.1801 | 26.40246
L125 | Extrahierte Zellreste | 2.1661 | 26.59157
L126 | Extrahierte Zellreste | 2.2091 | 26.10113
L127 | Extrahierte Zellreste | 2.2068 | 26.15552
L128 | Extrahierte Zellreste | 2.1692 | 26.40605
L107 | Fällungsüberstand | 29.5399
L108 | Fällungsüberstand | 33.7274
L109 | Fällungsüberstand | 29.5374
L110 | Fällungsüberstand | 29.926
L111 | Fällungsüberstand | 30.7637
L112 | Fällungsüberstand | 30.0222
L113 | Fällungsüberstand | 29.6944
L114 | Fällungsüberstand | 31.044
L115 | Fällungsüberstand | 28.9118
L116 | Fällungsüberstand | 30.0268
L117 | Fällungsüberstand | 29.6145
L118 | Fällungsüberstand | 30.094
L119 | Fällungsüberstand | 29.3049
L120 | Fällungsüberstand | 30.1991
L121 | Fällungsüberstand | 29.4638
L122 | Fällungsüberstand | 30.554
L123 | Fällungsüberstand | 30.7264
L124 | Fällungsüberstand | 30.3516
L125 | Fällungsüberstand | 30.6329
L126 | Fällungsüberstand | 30.0056
L127 | Fällungsüberstand | 30.5962
L128 | Fällungsüberstand | 30.1071
E42 | Extrahierte Zellreste
Z4142 | Extrahierte Zellreste
Z4142B | Extrahierte Zellreste
E43 | Extrahierte Zellreste
E44 | Extrahierte Zellreste
Z4344 | Extrahierte Zellreste
E45 | Extrahierte Zellreste
E46 | Extrahierte Zellreste
Z4546 | Extrahierte Zellreste
Z4546B | Extrahierte Zellreste
Z4546C | Extrahierte Zellreste
E47 | Extrahierte Zellreste
E48 | Extrahierte Zellreste
Z4748 | Extrahierte Zellreste
Z4748B | Extrahierte Zellreste
Z4748C | Extrahierte Zellreste
Z4748D | Extrahierte Zellreste
E49 | Extrahierte Zellreste
E50 | Extrahierte Zellreste
Z4950 | Extrahierte Zellreste
Z4950B | Extrahierte Zellreste
E51 | Extrahierte Zellreste
E52 | Extrahierte Zellreste
Z5152 | Extrahierte Zellreste
Z5152B | Extrahierte Zellreste
E53 | Extrahierte Zellreste
E54 | Extrahierte Zellreste
E54B | Extrahierte Zellreste
E55 | Extrahierte Zellreste
E56 | Extrahierte Zellreste
Z5556 | Extrahierte Zellreste
E57 | Extrahierte Zellreste
E58 | Extrahierte Zellreste
E59 | Extrahierte Zellreste
E60 | Extrahierte Zellreste
E61 | Extrahierte Zellreste
E63RLAC1 | Extrahiertes PHA | 0.4569
E63RLAC2 | Extrahiertes PHA | 0.5117
E63RLAC3 | Extrahiertes PHA | 0.4716
E63RLAC4 | Extrahiertes PHA | 0.5188
E63RLAC1 | PHA | 0.4169
E63RLAC2 | PHA | 0.5687
E63RLAC3 | PHA | 0.3488
E63RLAC4 | PHA | 0.2138
E63RLAC1 | Fällungsüberstand | 0.1617
E63RLAC3 | Fällungsüberstand | 0.1395
PMAG17 | Extrahierte Zellreste | 0.9482 | 100
PMAG18 | Extrahierte Zellreste | 0.9469 | 100
PMAG19 | Extrahierte Zellreste | 0.7056 | 100
PMAG20 | Extrahierte Zellreste | 0.6994 | 100
PMAG21 | Extrahierte Zellreste | 0.5522 | 100
PMAG22 | Extrahierte Zellreste | 0.5495 | 100
PMAG23 | Extrahierte Zellreste | 0.9671 | 100
PMAG24 | Extrahierte Zellreste | 0.963 | 100
PMAG25 | Extrahierte Zellreste | 0.5344 | 100
PMAG26 | Extrahierte Zellreste | 0.5221 | 100
PMAG27 | Extrahierte Zellreste | 0.9648 | 100
PMAG28 | Extrahierte Zellreste | 0.9657 | 100
PMAG29 | Extrahierte Zellreste | 1.5294
PMAG30 | Extrahierte Zellreste | 1.5374

## Analytikproben
D5-AP Nr. | Datum | Inhalt | Urversuch | Versuch | Analyse Methode | Praktikant | Tara [g] | Probenmasse [g] | Messbereit? [True/False] | Probe gemessen? [True/False] | Ausreißer Probe | Anmerkungen
1 | 2022-08-05 | Extrahierte Zellreste | 100 L-7 | E47 | GC | HGR | 9.0194 | 0.0101 | True | True | False
2 | 2022-08-05 | Extrahierte Zellreste | 100 L-7 | E48 | GC | HGR | 9.0648 | 0.0103 | True | True | False
3 | 2022-08-05 | Extrahierte Zellreste | 100 L-7 | Z4748 | GC | HGR | 9.0554 | 0.0102 | True | True | False
4 | 2022-08-05 | PHA | 100 L-7 | E47 | GC | PMAG | 9.1754 | 0.0102 | True | True | False
5 | 2022-08-05 | PHA | 100 L-7 | E48 | GC | HGR | 9.0969 | 0.011 | True | True | False
6 | 2022-08-05 | PHA | 100 L-7 | Z4748 | GC | PMAG | 9.0094 | 0.0104 | True | True | False
7 | 2022-08-05 | Extrahierte Zellreste | 100 L-7 | E47 | GC | HGR | 8.9281 | 0.0112 | True | True | False
8 | 2022-08-05 | Extrahierte Zellreste | 100 L-7 | E48 | GC | HGR | 8.9552 | 0.0101 | True | True | False
9 | 2022-08-05 | Extrahierte Zellreste | 100 L-7 | Z4748 | GC | HGR | 8.9575 | 0.0105 | True | True | False
10 | 2022-08-05 | PHA | 100 L-7 | E47 | GC | PMAG | 9.0258 | 0.0102 | True | True | False
11 | 2022-08-05 | PHA | 100 L-7 | E48 | GC | HGR | 8.9458 | 0.0106 | True | True | False
12 | 2022-08-05 | PHA | 100 L-7 | Z4748 | GC | PMAG | 9.11 | 0.0101 | True | True | False
13 | 2022-08-05 | Extrahierte Zellreste | 100 L-7 | E47 | HPLC | PMAG | 1.105 | 0.0203 | True | False | False
14 | 2022-08-05 | Extrahierte Zellreste | 100 L-7 | E48 | HPLC | PMAG | 1.106 | 0.0203 | True | False | False
15 | 2022-08-05 | Extrahierte Zellreste | 100 L-7 | Z4748 | HPLC | PMAG | 1.0958 | 0.0206 | True | False | False
16 | 2022-08-05 | PHA | 100 L-7 | E47 | HPLC | PMAG | 1.1041 | 0.02 | True | False | False
17 | 2022-08-05 | PHA | 100 L-7 | E48 | HPLC | PMAG | 1.0875 | 0.0203 | True | False | False
18 | 2022-08-05 | PHA | 100 L-7 | Z4748 | HPLC | PMAG | 1.1009 | 0.0206 | True | False | False
19 | 2022-08-05 | Extrahierte Zellreste | 100 L-7 | E47 | HPLC | PMAG | 1.103 | 0.0202 | True | False | False
20 | 2022-08-05 | Extrahierte Zellreste | 100 L-7 | E48 | HPLC | PMAG | 1.0958 | 0.0201 | True | False | False
21 | 2022-08-05 | Extrahierte Zellreste | 100 L-7 | Z4748 | HPLC | PMAG | 1.1045 | 0.0205 | True | False | False
22 | 2022-08-05 | PHA | 100 L-7 | E47 | HPLC | PMAG | 1.09 | 0.0203 | True | False | False
23 | 2022-08-05 | PHA | 100 L-7 | E48 | HPLC | PMAG | 1.0969 | 0.02 | True | False | False
24 | 2022-08-05 | PHA | 100 L-7 | Z4748 | HPLC | PMAG | 1.0903 | 0.0202 | True | False | False
25 | 2022-08-05 | PHA | 100 L-6 | Z4546C | HPLC | PMAG | 1.088 | 0.0204 | True | False | False
26 | 2022-08-05 | PHA | 100 L-6 | Z4546C | HPLC | PMAG | 1.092 | 0.0202 | True | False | False
27 | 2022-08-10 | Fällungsüberstand | 100 L-6 | E45 | TS | PMAG | 2.2777 | 15.6702 | False | False | False
28 | 2022-08-10 | Fällungsüberstand | 100 L-6 | E45 | TS | PMAG | 2.2421 | 15.9402 | False | False | False
29 | 2022-08-10 | Fällungsüberstand | 100 L-6 | E46 | TS | PMAG | 2.2875 | 15.7616 | False | False | False
30 | 2022-08-10 | Fällungsüberstand | 100 L-6 | E46 | TS | PMAG | 2.2836 | 15.6767 | False | False | False
31 | 2022-08-10 | Fällungsüberstand | 100 L-6 | Z4546 | TS | PMAG | 2.2896 | 16.0624 | False | False | False
32 | 2022-08-10 | Fällungsüberstand | 100 L-6 | Z4546 | TS | PMAG | 2.2703 | 16.0024 | False | False | False
33 | 2022-08-10 | Fällungsüberstand | 100 L-6 | Z4546B | TS | PMAG | 2.2881 | 16.0271 | False | False | False
34 | 2022-08-10 | Fällungsüberstand | 100 L-6 | Z4546B | TS | PMAG | 2.2803 | 15.8757 | False | False | False
35 | 2022-08-10 | Fällungsüberstand | 100 L-6 | Z4546C | TS | PMAG | 2.3404 | 15.7003 | False | False | False
36 | 2022-08-10 | Fällungsüberstand | 100 L-6 | Z4546C | TS | PMAG | 2.2255 | 15.8882 | False | False | False
37 | 2022-08-16 | PHA | 100 L-7 | Z4748B | GC | HGR | 9.0591 | 0.0102 | True | True | False
38 | 2022-08-16 | PHA | 100 L-7 | Z4748B | GC | HGR | 9.0832 | 0.0126 | True | True | False
39 | 2022-08-16 | Extrahierte Zellreste | 100 L-7 | Z4748C | GC | PMAG | 9.0826 | 0.0101 | True | True | False
40 | 2022-08-16 | Extrahierte Zellreste | 100 L-7 | Z4748C | GC | PMAG | 9.0093 | 0.0104 | True | True | False
41 | 2022-08-16 | Extrahierte Zellreste | 100 L-7 | Z4748D | GC | PMAG | 9.0256 | 0.01 | True | True | False
42 | 2022-08-16 | Extrahierte Zellreste | 100 L-7 | Z4748D | GC | PMAG | 9.065 | 0.0107 | True | True | False
43 | 2022-08-16 | PHA | 100 L-7 | Z4748C | GC | PMAG | 9.0823 | 0.0103 | True | True | False
44 | 2022-08-16 | PHA | 100 L-7 | Z4748C | GC | PMAG | 8.9458 | 0.0103 | True | True | False
45 | 2022-08-16 | PHA | 100 L-7 | Z4748D | GC | PMAG | 9.009 | 0.0101 | True | True | False
46 | 2022-08-16 | PHA | 100 L-7 | Z4748D | GC | PMAG | 9.1093 | 0.01 | True | True | False
47 | 2022-08-19 | PHA | 100 L-7 | Z4748B | HPLC | PMAG | 1.0958 | 0.0206 | True | False | False
48 | 2022-08-19 | PHA | 100 L-7 | Z4748B | HPLC | PMAG | 1.1037 | 0.0202 | True | False | False
49 | 2022-08-19 | Extrahierte Zellreste | 100 L-7 | Z4748B | GC | PMAG | 9.0251 | 0.0103 | True | True | False
50 | 2022-08-19 | Extrahierte Zellreste | 100 L-7 | Z4748B | GC | PMAG | 9.1701 | 0.0102 | True | True | False
51 | 2022-08-19 | Extrahierte Zellreste | 100 L-7 | Z4748B | HPLC | PMAG | 1.1095 | 0.0205 | True | False | False
52 | 2022-08-19 | Extrahierte Zellreste | 100 L-7 | Z4748B | HPLC | PMAG | 1.0953 | 0.0203 | True | False | False
53 | 2022-08-19 | PHA | 100 L-7 | Z4748C | HPLC | PMAG | 1.0952 | 0.0206 | True | False | False
54 | 2022-08-19 | PHA | 100 L-7 | Z4748C | HPLC | PMAG | 1.1056 | 0.0202 | True | False | False
55 | 2022-08-19 | Extrahierte Zellreste | 100 L-7 | Z4748C | HPLC | PMAG | 1.1101 | 0.0206 | True | False | False
56 | 2022-08-19 | Extrahierte Zellreste | 100 L-7 | Z4748C | HPLC | PMAG | 1.1097 | 0.02 | True | False | False
57 | 2022-08-19 | PHA | 100 L-7 | Z4748D | HPLC | PMAG | 1.1076 | 0.0205 | True | False | False
58 | 2022-08-19 | PHA | 100 L-7 | Z4748D | HPLC | PMAG | 1.1065 | 0.0202 | True | False | False
59 | 2022-08-19 | Extrahierte Zellreste | 100 L-7 | Z4748D | HPLC | PMAG | 1.0974 | 0.0202 | True | False | False
60 | 2022-08-19 | Extrahierte Zellreste | 100 L-7 | Z4748D | HPLC | PMAG | 1.1011 | 0.0206 | True | False | False
61 | 2022-08-19 | PHA | I.22.0159 | I.22.0159 | GC | PMAG | 9.0202 | 0.0106 | True | True | False | PHA/Zellen aus Behälter 2/4 (Mehlwurm PHA aus Malaysia)
62 | 2022-08-19 | PHA | I.22.0159 | I.22.0159 | HPLC | PMAG | 1.1039 | 0.0201 | True | False | False | PHA/Zellen aus Behälter 2/4 (Mehlwurm PHA aus Malaysia)
63 | 2022-08-19 | PHA | I.22.0159 | I.22.0159 | GC | PMAG | 8.9303 | 0.1 | True | True | False | PHA/Zellen aus Behälter 3/4 (Mehlwurm PHA aus Malaysia)
64 | 2022-08-19 | PHA | I.22.0159 | I.22.0159 | HPLC | PMAG | 1.1057 | 0.202 | True | False | False | PHA/Zellen aus Behälter 3/4 (Mehlwurm PHA aus Malaysia)
65 | 2022-08-19 | PHA | I.22.0159 | I.22.0159 | GC | PMAG | 8.994 | 0.01 | True | True | False | PHA/Zellen aus Behälter 4/4 (Mehlwurm PHA aus Malaysia); Probe beim Aufschluss teilweise Verdampft
66 | 2022-08-19 | PHA | I.22.0159 | I.22.0159 | HPLC | PMAG | 1.0961 | 0.0201 | True | False | False | PHA/Zellen aus Behälter 4/4 (Mehlwurm PHA aus Malaysia)
67 | 2022-08-19 | Extrahierte Zellreste | 100 L-6 | E49 | GC | PMAG | 9.0122 | 0.0102 | True | True | False
68 | 2022-08-19 | Extrahierte Zellreste | 100 L-6 | E49 | HPLC | PMAG | 1.1046 | 0.0209 | True | False | False
69 | 2022-08-19 | Extrahierte Zellreste | 100 L-6 | E49 | GC | PMAG | 9.0587 | 0.0101 | True | True | False
70 | 2022-08-19 | Extrahierte Zellreste | 100 L-6 | E49 | HPLC | PMAG | 1.1039 | 0.0209 | True | False | False
71 | 2022-08-19 | Extrahierte Zellreste | 100 L-6 | E50 | GC | PMAG | 9.0244 | 0.0107 | True | True | False
72 | 2022-08-19 | Extrahierte Zellreste | 100 L-6 | E50 | HPLC |  |  |  | False | False | False
73 | 2022-08-19 | Extrahierte Zellreste | 100 L-6 | E50 | GC | PMAG | 9.0975 | 0.0101 | True | True | False
74 | 2022-08-19 | Extrahierte Zellreste | 100 L-6 | E50 | HPLC |  |  |  | False | False | False
75 | 2022-08-19 | PHA | 100 L-6 | E49 | GC | PMAG | 9.0818 | 0.01 | True | True | False | Probe beim Aufschluss teilweise Verdampft
76 | 2022-08-19 | PHA | 100 L-6 | E49 | HPLC | PMAG | 1.1035 | 0.0205 | True | False | False
77 | 2022-08-19 | PHA | 100 L-6 | E50 | GC | PMAG | 9.059 | 0.0104 | True | True | False
78 | 2022-08-19 | PHA | 100 L-6 | E50 | HPLC | PMAG | 1.1015 | 0.0204 | True | False | False
79 | 2022-09-16 | PHA | 100 L-6 | E49 | GC | PMAG | 8.955 | 0.01 | True | True | False | Ursprüngliche Probe beim Aufschluss verdampft (Tara [g]: 8,9917; Probenmasse [g]: 0,0101)
80 | 2022-08-19 | PHA | 100 L-6 | E49 | HPLC | PMAG | 1.099 | 0.02 | True | False | False
81 | 2022-08-19 | PHA | 100 L-6 | E50 | GC | PMAG | 9.0458 | 0.0104 | True | True | False
82 | 2022-08-19 | PHA | 100 L-6 | E50 | HPLC | PMAG | 1.1008 | 0.0201 | True | False | False
83 | 2022-08-22 | PHA | 100 L-6 | Z4950 | GC | PMAG | 9.0011 | 0.0105 | False | True | False
84 | 2022-08-22 | PHA | 100 L-6 | Z4950 | GC | PMAG | 9.065 | 0.0102 | True | True | False
85 | 2022-08-22 | Extrahierte Zellreste | 100 L-6 | Z4950 | GC | PMAG | 8.9302 | 0.0106 | True | True | False
86 | 2022-08-22 | Extrahierte Zellreste | 100 L-6 | Z4950 | GC | PMAG | 8.9983 | 0.0101 | True | True | False
87 | 2022-08-22 | PHA | 100 L-6 | Z4950 | HPLC | PMAG | 1.0983 | 0.0201 | True | False | False
88 | 2022-08-22 | PHA | 100 L-6 | Z4950 | HPLC | PMAG | 1.0925 | 0.0205 | True | False | False
89 | 2022-08-22 | Extrahierte Zellreste | 100 L-6 | Z4950 | HPLC |  |  |  | False | False | False
90 | 2022-08-22 | Extrahierte Zellreste | 100 L-6 | Z4950 | HPLC |  |  |  | False | False | False
91 | 2022-08-22 | Trockene Zellen | I.22.0160 | I.22.0160 | GC | PMAG | 8.9929 | 0.0105 | True | True | False | Probe genommen von einer "Fluffigen" Rolle
92 | 2022-08-22 | Trockene Zellen | I.22.0160 | I.22.0160 | GC | PMAG | 9.1699 | 0.0102 | True | True | False | Probe genommen von einem "Festem" Blättchen; Probe beim Aufschluss teilweise Verdampft
93 | 2022-08-22 | Trockene Zellen | I.22.0160 | I.22.0160 | HPLC | PMAG | 1.1124 | 0.0201 | True | False | False | Probe genommen von einer "Fluffigen" Rolle
94 | 2022-08-22 | Trockene Zellen | I.22.0160 | I.22.0160 | HPLC | PMAG | 1.1071 | 0.0205 | True | False | False | Probe genommen von einem "Festem" Blättchen
95 | 2022-08-22 | Trockene Zellen | I.22.0161 | I.22.0161 | GC | PMAG | 9.0975 | 0.0107 | True | True | False
96 | 2022-08-22 | Trockene Zellen | I.22.0161 | I.22.0161 | GC | PMAG | 9.0367 | 0.0104 | True | True | False
97 | 2022-08-22 | Trockene Zellen | I.22.0161 | I.22.0161 | HPLC | PMAG | 1.11 | 0.02 | True | False | False
98 | 2022-08-22 | Trockene Zellen | I.22.0161 | I.22.0161 | HPLC | PMAG | 1.0945 | 0.0205 | True | False | False
99 | 2022-08-22 | Trockene Zellen | I.22.0162 | I.22.0162 | GC | PMAG | 8.9147 | 0.0105 | True | True | False
100 | 2022-08-22 | Trockene Zellen | I.22.0162 | I.22.0162 | GC | PMAG | 8.955 | 0.0103 | True | True | False | Probe beim Aufschluss teilweise Verdampft
101 | 2022-08-22 | Trockene Zellen | I.22.0162 | I.22.0162 | HPLC | PMAG | 1.1022 | 0.02 | True | False | False
102 | 2022-08-22 | Trockene Zellen | I.22.0162 | I.22.0162 | HPLC | PMAG | 1.1006 | 0.2 | True | False | False
103 | 2022-08-22 | Trockene Zellen | I.22.0160 | I.22.0160 | GC | PMAG | 8.9986 | 0.01 | True | True | False | "Fluffig"/"Fest" 50/50 Gemisch; Probe beim Aufschluss teilweise Verdampft
104 | 2022-08-22 | Trockene Zellen | I.22.0160 | I.22.0160 | HPLC | PMAG | 1.1026 | 0.0204 | True | False | False | "Fluffig"/"Fest" 50/50 Gemisch
105 | 2022-09-16 | Trockene Zellen | I.22.0161 | I.22.0161 | GC | PMAG | 9.0456 | 0.0109 | True | True | False | Ursprüngliche Probe beim Aufschluss verdampft (Tara [g]: 9,0250; Probenmasse [g]: 0,0103)
106 | 2022-08-22 | Trockene Zellen | I.22.0161 | I.22.0161 | HPLC | PMAG | 1.0977 | 0.0201 | True | False | False
107 | 2022-08-22 | Trockene Zellen | I.22.0161 | I.22.0161 | GC | PMAG | 9.0534 | 0.0101 | True | True | False
108 | 2022-08-22 | Trockene Zellen | I.22.0162 | I.22.0162 | HPLC | PMAG | 1.1103 | 0.0208 | True | False | False
109 | 2022-08-25 | PHA | 100 L-7 | Z4142B | GC | PMAG | 9.0254 | 0.0101 | True | True | False
110 | 2022-08-25 | PHA | 100 L-7 | Z4142B | GC | PMAG | 9.0205 | 0.01 | True | True | False
111 | 2022-08-25 | PHA | 100 L-7 | Z4142B | HPLC | PMAG | 1.1095 | 0.02 | True | False | False
112 | 2022-08-25 | PHA | 100 L-7 | Z4142B | HPLC | PMAG | 1.1082 | 0.0206 | True | False | False
113 | 2022-08-24 | Fällungsüberstand | 100 L-6 | E45 | GC | PMAG | 9.1097 | 0.0102 | True | True | False | Urprobe: D5-AP 27
114 | 2022-08-24 | Fällungsüberstand | 100 L-6 | E45 | GC | PMAG | 8.9918 | 0.0103 | True | True | False | Urprobe: D5-AP 28
115 | 2022-08-24 | Fällungsüberstand | 100 L-6 | E46 | GC | PMAG | 9.0824 | 0.0109 | True | True | False | Urprobe: D5-AP 29
116 | 2022-08-24 | Fällungsüberstand | 100 L-6 | E46 | GC | PMAG | 9.037 | 0.0102 | True | True | False | Urprobe: D5-AP 30
117 | 2022-08-24 | Fällungsüberstand | 100 L-6 | Z4546 | GC | PMAG | 8.9154 | 0.0105 | True | True | False | Urprobe: D5-AP 31
118 | 2022-08-24 | Fällungsüberstand | 100 L-6 | Z4546 | GC | PMAG | 9.0462 | 0.01 | True | True | False | Urprobe: D5-AP 32
119 | 2022-08-24 | Fällungsüberstand | 100 L-6 | Z4546B | GC | PMAG | 8.9934 | 0.0103 | True | True | False | Urprobe: D5-AP 33
120 | 2022-08-24 | Fällungsüberstand | 100 L-6 | Z4546B | GC | PMAG | 8.9461 | 0.0104 | True | True | False | Urprobe: D5-AP 34
121 | 2022-08-24 | Fällungsüberstand | 100 L-6 | Z4546C | GC | PMAG | 9.0979 | 0.0106 | True | True | False | Urprobe: D5-AP 35
122 | 2022-08-24 | Fällungsüberstand | 100 L-6 | Z4546C | GC | PMAG | 8.9307 | 0.0106 | True | True | False | Urprobe: D5-AP 36
123 | 2022-08-31 | PHA | 100 L-6 | Z4950B | GC | PMAG | 9.055 | 0.0102 | True | True | False
124 | 2022-08-31 | PHA | 100 L-6 | Z4950B | GC | PMAG | 8.9551 | 0.0103 | False | True | False
125 | 2022-08-31 | PHA | 100 L-6 | Z4950B | HPLC | PMAG | 1.0918 | 0.0207 | True | False | False
126 | 2022-08-31 | PHA | 100 L-6 | Z4950B | HPLC | PMAG | 1.0936 | 0.02 | True | False | False
127 | 2022-08-31 | Extrahierte Zellreste | 100 L-6 | Z4950B | GC | PMAG | 9.0202 | 0.0101 | True | True | False
128 | 2022-08-31 | Extrahierte Zellreste | 100 L-6 | Z4950B | GC | PMAG | 9.0367 | 0.0101 | True | True | False
129 | 2022-08-31 | Extrahierte Zellreste | 100 L-6 | Z4950B | HPLC |  |  |  | False | False | False
130 | 2022-08-31 | Extrahierte Zellreste | 100 L-6 | Z4950B | HPLC |  |  |  | False | False | False
131 | 2022-07-12 | Extrahierte Zellreste | 100 L-6 | E45 | GC | HGR | - | 0.0117 | True | True | False | Daten Nachträglich Eingetragen
132 | 2022-07-12 | Extrahierte Zellreste | 100 L-6 | E45 | GC | HGR | - | 0.0111 | True | True | False | Daten Nachträglich Eingetragen
133 | 2022-07-12 | Extrahierte Zellreste | 100 L-6 | E45 | HPLC | HGR |  |  | True | True | False | Daten Nachträglich Eingetragen
134 | 2022-07-12 | PHA | 100 L-6 | E45 | GC | HGR | - | 0.0107 | True | True | False | Daten Nachträglich Eingetragen
135 | 2022-07-12 | PHA | 100 L-6 | E45 | GC | HGR | - | 0.0111 | True | True | False | Daten Nachträglich Eingetragen
136 | 2022-07-12 | PHA | 100 L-6 | E45 | HPLC | HGR |  |  | True | True | False | Daten Nachträglich Eingetragen
137 | 2022-07-13 | Extrahierte Zellreste | 100 L-6 | E46 | GC | HGR | - | 0.0102 | True | True | False | Daten Nachträglich Eingetragen
138 | 2022-07-13 | Extrahierte Zellreste | 100 L-6 | E46 | GC | HGR | - | 0.0105 | True | True | False | Daten Nachträglich Eingetragen
139 | 2022-07-13 | Extrahierte Zellreste | 100 L-6 | E46 | HPLC | HGR |  |  | True | True | False | Daten Nachträglich Eingetragen
140 | 2022-07-13 | PHA | 100 L-6 | E46 | GC | HGR | - | 0.0102 | True | True | False | Daten Nachträglich Eingetragen
141 | 2022-07-13 | PHA | 100 L-6 | E46 | GC | HGR | - | 0.0111 | True | True | False | Daten Nachträglich Eingetragen
142 | 2022-07-13 | PHA | 100 L-6 | E46 | HPLC | HGR |  |  | True | True | False | Daten Nachträglich Eingetragen
143 | 2022-07-19 | Extrahierte Zellreste | 100 L-6 | Z4546 | GC | HGR | - | 0.0111 | True | True | False | Daten Nachträglich Eingetragen
144 | 2022-07-19 | Extrahierte Zellreste | 100 L-6 | Z4546 | GC | HGR | - | 0.01 | True | True | False | Daten Nachträglich Eingetragen
145 | 2022-07-19 | Extrahierte Zellreste | 100 L-6 | Z4546 | HPLC | HGR |  |  | True | True | False | Daten Nachträglich Eingetragen
146 | 2022-07-19 | PHA | 100 L-6 | Z4546 | GC | HGR | - | 0.0115 | True | True | False | Daten Nachträglich Eingetragen
147 | 2022-07-19 | PHA | 100 L-6 | Z4546 | GC | HGR | - | 0.0115 | True | True | False | Daten Nachträglich Eingetragen
148 | 2022-07-19 | PHA | 100 L-6 | Z4546 | HPLC | HGR |  |  | True | True | False | Daten Nachträglich Eingetragen
149 | 2022-07-21 | Extrahierte Zellreste | 100 L-6 | Z4546B | GC | HGR | - | 0.0116 | True | True | False | Daten Nachträglich Eingetragen
150 | 2022-07-21 | Extrahierte Zellreste | 100 L-6 | Z4546B | GC | HGR | - | 0.0107 | True | True | False | Daten Nachträglich Eingetragen
151 | 2022-07-21 | Extrahierte Zellreste | 100 L-6 | Z4546B | HPLC | HGR |  |  | True | True | False | Daten Nachträglich Eingetragen
152 | 2022-07-21 | PHA | 100 L-6 | Z4546B | GC | HGR | - | 0.0113 | True | True | False | Daten Nachträglich Eingetragen
153 | 2022-07-21 | PHA | 100 L-6 | Z4546B | GC | HGR | - | 0.011 | True | True | False | Daten Nachträglich Eingetragen
154 | 2022-07-21 | PHA | 100 L-6 | Z4546B | HPLC | HGR |  |  | True | True | False | Daten Nachträglich Eingetragen
155 | 2022-07-25 | Extrahierte Zellreste | 100 L-6 | Z4546C | GC | HGR | - | 0.011 | True | True | False | Daten Nachträglich Eingetragen
156 | 2022-07-25 | Extrahierte Zellreste | 100 L-6 | Z4546C | GC | HGR | - | 0.0114 | True | True | False | Daten Nachträglich Eingetragen
157 | 2022-07-25 | PHA | 100 L-6 | Z4546C | GC | PMAG | 9.0829 | 0.01 | True | True | False | Daten Nachträglich Eingetragen
158 | 2022-07-25 | PHA | 100 L-6 | Z4546C | GC | PMAG | 9.0125 | 0.0103 | True | True | False | Daten Nachträglich Eingetragen
159 | 2022-07-25 | Extrahierte Zellreste | 100 L-6 | Z4546C | HPLC | HGR |  |  | True | True | False | Daten Nachträglich Eingetragen
160 | 2022-07-12 | Trockene Zellen | 100 L-6 | 100 L-6 | GC | HGR | - | 0.0116 | True | True | False | Daten Nachträglich Eingetragen
161 | 2022-07-12 | Trockene Zellen | 100 L-6 | 100 L-6 | GC | HGR | - | 0.0107 | True | True | False | Daten Nachträglich Eingetragen
162 | 2022-07-12 | Trockene Zellen | 100 L-6 | 100 L-6 | HPLC | HGR |  |  | True | True | False | Daten Nachträglich Eingetragen
163 | 2022-09-14 | Extrahierte Zellreste | I.22.0161 | E51 | GC | HGR | 9.0459 | 0.0103 | True | True | False
164 | 2022-09-14 | Extrahierte Zellreste | I.22.0161 | E51 | GC | HGR | 8.9556 | 0.0101 | True | True | False
165 | 2022-09-14 | Extrahierte Zellreste | I.22.0161 | E51 | HPLC |  |  |  | False | False | False
166 | 2022-09-14 | Extrahierte Zellreste | I.22.0161 | E51 | HPLC |  |  |  | False | False | False
167 | 2022-09-14 | PHA | I.22.0161 | E51 | GC | HGR | 8.9307 | 0.0101 | True | True | False
168 | 2022-09-14 | PHA | I.22.0161 | E51 | GC | HGR | 8.9547 | 0.0122 | True | True | False
169 | 2022-09-14 | PHA | I.22.0161 | E51 | HPLC |  |  |  | False | False | False
170 | 2022-09-14 | PHA | I.22.0161 | E51 | HPLC |  |  |  | False | False | False
171 | 2022-09-14 | Extrahierte Zellreste | I.22.0161 | E52 | GC | HGR | 9.0201 | 0.0113 | True | True | False
172 | 2022-09-14 | Extrahierte Zellreste | I.22.0161 | E52 | GC | HGR | 9.0085 | 0.0107 | True | True | False
173 | 2022-09-14 | Extrahierte Zellreste | I.22.0161 | E52 | HPLC |  |  |  | False | False | False
174 | 2022-09-14 | Extrahierte Zellreste | I.22.0161 | E52 | HPLC |  |  |  | False | False | False
175 | 2022-09-14 | PHA | I.22.0161 | E52 | GC | HGR | 9.0015 | 0.0116 | True | True | False
176 | 2022-09-14 | PHA | I.22.0161 | E52 | GC | HGR | 8.9998 | 0.0124 | True | True | False
177 | 2022-09-14 | PHA | I.22.0161 | E52 | HPLC |  |  |  | False | False | False
178 | 2022-09-14 | PHA | I.22.0161 | E52 | HPLC |  |  |  | False | False | False
179 | 2022-07-12 | Trockene Zellen | 100 L-6 | 100 L-6 | GC | HGR | - | 0.0116 | True | True | False | Daten Nachträglich Eingetragen
180 | 2022-07-12 | Trockene Zellen | 100 L-6 | 100 L-6 | GC | HGR | - | 0.0107 | True | True | False | Daten Nachträglich Eingetragen
181 | 2022-09-15 | Extrahierte Zellreste | I.22.0161 | Z5152 | GC | HGR | 9.0821 | 0.0112 | True | True | False
182 | 2022-09-15 | Extrahierte Zellreste | I.22.0161 | Z5152 | GC | HGR | 9.0123 | 0.0122 | True | True | False
183 | 2022-09-15 | Extrahierte Zellreste | I.22.0161 | Z5152 | HPLC |  |  |  | False | False | False
184 | 2022-09-15 | Extrahierte Zellreste | I.22.0161 | Z5152 | HPLC |  |  |  | False | False | False
185 | 2022-09-19 | PHA | I.22.0161 | Z5152 | GC | HGR | 9.026 | 0.0103 | True | True | False
186 | 2022-09-19 | PHA | I.22.0161 | Z5152 | GC | HGR | 8.9912 | 0.0111 | True | True | False
187 | 2022-09-22 | PHA | I.22.0161 | Z5152 | HPLC |  |  |  | False | False | False
188 | 2022-09-22 | PHA | I.22.0161 | Z5152 | HPLC |  |  |  | False | False | False
189 | 2022-09-22 | Extrahierte Zellreste | I.22.0161 | Z5152B | GC |  |  |  | False | False | False
190 | 2022-09-22 | Extrahierte Zellreste | I.22.0161 | Z5152B | GC |  |  |  | False | False | False
191 | 2022-09-22 | Extrahierte Zellreste | I.22.0161 | Z5152B | HPLC |  |  |  | False | False | False
192 | 2022-09-22 | Extrahierte Zellreste | I.22.0161 | Z5152B | HPLC |  |  |  | False | False | False
193 | 2022-09-22 | PHA | I.22.0161 | Z5152B | GC | L | 8.9916 | 0.0111 | False | True | False
194 | 2022-09-22 | PHA | I.22.0161 | Z5152B | GC | L | 9.0094 | 0.01 | False | True | False
195 | 2022-09-22 | PHA | I.22.0161 | Z5152B | HPLC |  |  |  | False | False | False
196 | 2022-09-22 | PHA | I.22.0161 | Z5152B | HPLC |  |  |  | False | False | False
197 | 2022-09-22 | Extrahierte Zellreste | I.22.0159 | E53 | GC |  |  |  | False | False | False
198 | 2022-09-22 | Extrahierte Zellreste | I.22.0159 | E53 | GC |  |  |  | False | False | False
199 | 2022-09-22 | Extrahierte Zellreste | I.22.0159 | E53 | HPLC |  |  |  | False | False | False
200 | 2022-09-22 | Extrahierte Zellreste | I.22.0159 | E53 | HPLC |  |  |  | False | False | False
201 | 2022-09-22 | PHA | I.22.0159 | E53 | GC | L | 9.0127 | 0.0103 | False | True | False
202 | 2022-09-22 | PHA | I.22.0159 | E53 | GC | L | 9.0977 | 0.0101 | False | True | False
203 | 2022-09-22 | PHA | I.22.0159 | E53 | HPLC |  |  |  | False | False | False
204 | 2022-09-22 | PHA | I.22.0159 | E53 | HPLC |  |  |  | False | False | False
205 | 2022-09-22 | Extrahierte Zellreste | I.22.0162 | E54 | GC |  |  |  | False | False | False
206 | 2022-09-22 | Extrahierte Zellreste | I.22.0162 | E54 | GC |  |  |  | False | False | False
207 | 2022-09-22 | Extrahierte Zellreste | I.22.0162 | E54 | HPLC |  |  |  | False | False | False
208 | 2022-09-22 | Extrahierte Zellreste | I.22.0162 | E54 | HPLC |  |  |  | False | False | False
209 | 2022-09-22 | PHA | I.22.0162 | E54 | GC | L | 9.0371 | 0.0102 | False | True | False
210 | 2022-09-22 | PHA | I.22.0162 | E54 | GC | L | 8.9282 | 0.0102 | False | True | False
211 | 2022-09-22 | PHA | I.22.0162 | E54 | HPLC |  |  |  | False | False | False
212 | 2022-09-22 | PHA | I.22.0162 | E54 | HPLC |  |  |  | False | False | False
213 | 2022-09-22 | Extrahierte Zellreste | I.22.0162 | E55 | GC |  |  |  | False | False | False
214 | 2022-09-22 | Extrahierte Zellreste | I.22.0162 | E55 | GC |  |  |  | False | False | False
215 | 2022-09-22 | Extrahierte Zellreste | I.22.0162 | E55 | HPLC |  |  |  | False | False | False
216 | 2022-09-22 | Extrahierte Zellreste | I.22.0162 | E55 | HPLC |  |  |  | False | False | False
217 | 2022-09-22 | PHA | I.22.0162 | E55 | GC | L | 9.0589 | 0.0104 | False | True | False
218 | 2022-09-22 | PHA | I.22.0162 | E55 | GC | L | 8.9992 | 0.0103 | False | True | False
219 | 2022-09-22 | PHA | I.22.0162 | E55 | HPLC |  |  |  | False | False | False
220 | 2022-09-22 | PHA | I.22.0162 | E55 | HPLC |  |  |  | False | False | False
221 | 2022-10-06 | PHA | I.22.0162 | E56 | GC | L | 9.0455 | 0.0101 | False | True | False
222 | 2022-10-06 | PHA | I.22.0162 | E56 | GC | L | 9.0134 | 0.0103 | False | True | False
223 | 2022-10-06 | Trockene Zellen | I.22.0159 | I.22.0159 | TS-A | PMAG |  |  | False | False | False | PHA/Zellen aus Behälter 3/4 (Mehlwurm PHA aus Malaysia)
224 | 2022-10-06 | Trockene Zellen | I.22.0159 | I.22.0159 | TS-A | PMAG |  |  | False | False | False | PHA/Zellen aus Behälter 3/4 (Mehlwurm PHA aus Malaysia)
225 | 2022-10-06 | Trockene Zellen | I.22.0159 | I.22.0159 | TS-A | PMAG |  |  | False | False | False | PHA/Zellen aus Behälter 3/4 (Mehlwurm PHA aus Malaysia)
226 | 2022-12-02 | PHA | I.22.0160 | E63 | GC | PMAG | 8.9452 | 0.0104 | True | True | False | PHA aus der Extraktion
227 | 2022-12-02 | PHA | I.22.0160 | E63 | GC | PMAG | 8.9929 | 0.0108 | True | True | False | PHA aus der Extraktion
228 | 2022-12-02 | PHA | I.22.0160 | E63 | GC | PMAG | 8.9574 | 0.0103 | True | True | False | PHA nach einer EtOH-Wäsche PMAG 422
229 | 2022-12-02 | PHA | I.22.0160 | E63 | GC | PMAG | 8.9274 | 0.0102 | True | False | False | PHA nach einer EtOH-Wäsche PMAG 423
230 | 2022-12-02 | Extrahierte Zellreste |  | - | GC | PMAG | 9.0645 | 0.0103 | True | False | False | Proben von Lina D5-2127
231 | 2022-12-02 | Extrahierte Zellreste |  | - | GC | PMAG | 8.9983 | 0.0104 | True | False | False | Proben von Lina D5-2128
236 | 2021-11-08 | PHA | 100 L-7 | GPRe80.1 | GC | HGR | unk | 0.0105 | True | True | False | Altprobe
237 | 2021-11-08 | PHA | 100 L-7 | GPRe80.2 | GC | HGR | unk | 0.0098 | True | True | False | Altprobe
238 | 2021-11-08 | PHA | 100 L-7 | GPRe80.3 | GC | HGR | unk | 0.0108 | True | True | False | Altprobe
239 | 2021-11-08 | PHA | 100 L-7 | GPRe80.4 | GC | HGR | unk | 0.0107 | True | True | False | Altprobe
240 | 2021-11-08 | PHA | 100 L-7 | GPRe70.1 | GC | HGR | unk | 0.0108 | True | True | False | Altprobe
241 | 2021-11-08 | PHA | 100 L-7 | GPRe70.2 | GC | HGR | unk | 0.0105 | True | True | False | Altprobe
242 | 2021-11-08 | PHA | 100 L-7 | GPRe70.3 | GC | HGR | unk | 0.0104 | True | True | False | Altprobe
243 | 2021-11-08 | PHA | 100 L-7 | GPRe70.4 | GC | HGR | unk | 0.0102 | True | True | False | Altprobe
244 | 2021-11-08 | PHA | 100 L-7 | GPRe90.1 | GC | HGR | unk | 0.0101 | True | True | False | Altprobe
245 | 2021-11-08 | PHA | 100 L-7 | GPRe90.2 | GC | HGR | unk | 0.0101 | True | True | False | Altprobe
246 | 2021-11-08 | PHA | 100 L-7 | GPRe90.3 | GC | HGR | unk | 0.0103 | True | True | False | Altprobe
247 | 2021-11-08 | PHA | 100 L-7 | GPRe90.4 | GC | HGR | unk | 0.0104 | True | True | False | Altprobe
248 | 2021-11-08 | PHA | 100 L-7 | GPRe90.1 | GC | HGR | unk | 0.01 | True | True | False | Altprobe
249 | 2021-11-08 | PHA | 100 L-7 | GPRe90.2 | GC | HGR | unk | 0.0108 | True | True | False | Altprobe
250 | 2021-11-08 | PHA | 100 L-7 | GPRe90.3 | GC | HGR | unk | 0.0107 | True | True | False | Altprobe
251 | 2021-11-08 | PHA | 100 L-7 | GPRe90.4 | GC | HGR | unk | 0.0105 | True | True | False | Altprobe
252 | 2021-11-08 | Extrahierte Zellreste | 100 L-7 | GPRe80.1 | GC | HGR | unk | 0.0103 | True | True | False | Altprobe
253 | 2021-11-08 | Extrahierte Zellreste | 100 L-7 | GPRe80.2 | GC | HGR | unk | 0.0101 | True | True | False | Altprobe
254 | 2021-11-08 | Extrahierte Zellreste | 100 L-7 | GPRe80.3 | GC | HGR | unk | 0.0112 | True | True | False | Altprobe
255 | 2021-11-08 | Extrahierte Zellreste | 100 L-7 | GPRe80.4 | GC | HGR | unk | 0.0109 | True | True | False | Altprobe
256 | 2021-11-08 | Extrahierte Zellreste | 100 L-7 | GPRe70.1 | GC | HGR | unk | 0.0116 | True | True | False | Altprobe
257 | 2021-11-08 | Extrahierte Zellreste | 100 L-7 | GPRe70.2 | GC | HGR | unk | 0.012 | True | True | False | Altprobe
258 | 2021-11-08 | Extrahierte Zellreste | 100 L-7 | GPRe70.3 | GC | HGR | unk | 0.01 | True | True | False | Altprobe
259 | 2021-11-08 | Extrahierte Zellreste | 100 L-7 | GPRe70.4 | GC | HGR | unk | 0.011 | True | True | False | Altprobe
260 | 2021-11-08 | Extrahierte Zellreste | 100 L-7 | GPRe90.1 | GC | HGR | unk | 0.0105 | True | True | False | Altprobe
261 | 2021-11-08 | Extrahierte Zellreste | 100 L-7 | GPRe90.2 | GC | HGR | unk | 0.0101 | True | True | False | Altprobe
262 | 2021-11-08 | Extrahierte Zellreste | 100 L-7 | GPRe90.3 | GC | HGR | unk | 0.0104 | True | True | False | Altprobe
263 | 2021-11-08 | Extrahierte Zellreste | 100 L-7 | GPRe90.4 | GC | HGR | unk | 0.0103 | True | True | False | Altprobe
264 | 2021-11-08 | Fällungsüberstand | 100 L-7 | GPRe80.1 | GC | HGR | unk | 0.00152 | True | True | False | Altprobe
265 | 2021-11-08 | Fällungsüberstand | 100 L-7 | GPRe80.2 | GC | HGR | unk | 0.00218 | True | True | False | Altprobe
266 | 2021-11-08 | Fällungsüberstand | 100 L-7 | GPRe80.3 | GC | HGR | unk | 0.00273 | True | True | False | Altprobe
267 | 2021-11-08 | Fällungsüberstand | 100 L-7 | GPRe80.4 | GC | HGR | unk | 0.00352 | True | True | False | Altprobe
268 | 2021-11-08 | Fällungsüberstand | 100 L-7 | GPRe70.1 | GC | HGR | unk | 0.00267 | True | True | False | Altprobe
269 | 2021-11-08 | Fällungsüberstand | 100 L-7 | GPRe70.2 | GC | HGR | unk | 0.00469 | True | True | False | Altprobe
270 | 2021-11-08 | Fällungsüberstand | 100 L-7 | GPRe70.3 | GC | HGR | unk | 0.00796 | True | True | False | Altprobe
271 | 2021-11-08 | Fällungsüberstand | 100 L-7 | GPRe90.1 | GC | HGR | unk | 0.00055 | True | True | False | Altprobe
272 | 2021-11-08 | Fällungsüberstand | 100 L-7 | GPRe90.2 | GC | HGR | unk | 0.00053 | True | True | False | Altprobe
273 | 2021-11-08 | Fällungsüberstand | 100 L-7 | GPRe90.3 | GC | HGR | unk | 0.00085 | True | True | False | Altprobe
274 | 2021-11-08 | Fällungsüberstand | 100 L-7 | GPRe90.4 | GC | HGR | unk | 0.00087 | True | True | False | Altprobe
275 | 2021-11-08 | Fällungsüberstand | 100 L-7 | GPRe90.1 | GC | HGR | unk | 0.00124 | True | True | False | Altprobe
276 | 2021-11-08 | Fällungsüberstand | 100 L-7 | GPRe90.2 | GC | HGR | unk | 0.00069 | True | True | False | Altprobe
277 | 2021-11-08 | Fällungsüberstand | 100 L-7 | GPRe90.3 | GC | HGR | unk | 0.00153 | True | True | False | Altprobe
278 | 2021-11-08 | Fällungsüberstand | 100 L-7 | GPRe90.4 | GC | HGR | unk | 0.00136 | True | True | False | Altprobe
279 | 2021-11-08 | Trockene Zellen | 100 L-7 | 100 L-7 | GC | HGR | unk | 0.0114 | True | True | False | Altprobe
280 | 2021-11-08 | Trockene Zellen | 100 L-7 | 100 L-7 | GC | HGR | unk | 0.0116 | True | True | False | Altprobe
281 | 2021-11-08 | Trockene Zellen | 100 L-7 | 100 L-7 | GC | HGR | unk | 0.012 | True | True | True | Altprobe
282 | 2021-11-08 | PHA | 100 L-7 | GPRe80.3 | GC | HGR | unk | 0.0103 | True | True | False | Altprobe Pellet Boden
283 | 2021-11-08 | PHA | 100 L-7 | GPRe80.3 | GC | HGR | unk | 0.0106 | True | True | False | Altprobe Pellet Mitte
284 | 2021-11-08 | PHA | 100 L-7 | GPRe80.3 | GC | HGR | unk | 0.0111 | True | True | False | Altprobe Pellet Oben
285 | 2021-11-08 | Extrahierte Zellreste | 100 L-7 | GPReLMvAC-ISO | GC | HGR | unk | 0.0119 | True | True | False | Altprobe
286 | 2021-11-08 | Extrahierte Zellreste | 100 L-7 | GPReLMvAC-nHEX | GC | HGR | unk | 0.0124 | True | True | False | Altprobe
287 | 2021-11-08 | Extrahierte Zellreste | 100 L-7 | GPReLMvETOH-ISO | GC | HGR | unk | 0.0104 | True | True | False | Altprobe
288 | 2021-11-08 | Extrahierte Zellreste | 100 L-7 | GPReLMvETOH-nHEX | GC | HGR | unk | 0.0133 | True | True | False | Altprobe
289 | 2021-11-08 | Extrahierte Zellreste | 100 L-7 | GPReLMvEA-ISO | GC | HGR | unk | 0.0115 | True | True | False | Altprobe
290 | 2021-11-08 | Extrahierte Zellreste | 100 L-7 | GPReLMvEA-nHEX | GC | HGR | unk | 0.0126 | True | True | False | Altprobe
291 | 2021-11-08 | PHA | 100 L-7 | GPReLMvAC-ISO | GC | HGR | unk | 0.0123 | True | True | False | Altprobe
292 | 2021-11-08 | PHA | 100 L-7 | GPReLMvAC-nHEX | GC | HGR | unk | 0.0114 | True | True | False | Altprobe
293 | 2021-11-08 | PHA | 100 L-7 | GPReLMvEA-ISO | GC | HGR | unk | 0.0124 | True | True | False | Altprobe
294 | 2021-11-08 | PHA | 100 L-7 | GPReLMvEA-nHEX | GC | HGR | unk | 0.0105 | True | True | False | Altprobe
295 | 2021-11-08 | Fällungsüberstand | 100 L-7 | GPReLMvAC-ISO | GC | HGR | unk | 0.004 | True | True | False | Altprobe
296 | 2021-11-08 | Fällungsüberstand | 100 L-7 | GPReLMvAC-nHEX | GC | HGR | unk | 0.003 | True | True | False | Altprobe
297 | 2021-11-08 | Fällungsüberstand | 100 L-7 | GPReLMvETOH-ISO | GC | HGR | unk | 0.0033 | True | True | False | Altprobe
298 | 2021-11-08 | Fällungsüberstand | 100 L-7 | GPReLMvETOH-nHEX | GC | HGR | unk | 0.0026 | True | True | False | Altprobe
299 | 2021-11-08 | Fällungsüberstand | 100 L-7 | GPReLMvEA-ISO | GC | HGR | unk | 0.0032 | True | True | False | Altprobe
300 | 2021-11-08 | Fällungsüberstand | 100 L-7 | GPReLMvEA-nHEX | GC | HGR | unk | 0.003 | True | True | False | Altprobe
301 | 2021-11-08 | PHA | 100 L-7 | GPRe80.1 | GC | HGR | unk | 0.0098 | True | True | False | Altprobe
302 | 2021-11-08 | PHA | 100 L-7 | GPRe70.2 | GC | HGR | unk | 0.011 | True | True | False | Altprobe
303 | 2021-11-08 | PHA | 100 L-7 | GPRe90.4 | GC | HGR | unk | 0.0109 | True | True | False | Altprobe
304 | 2021-11-08 | PHA | 100 L-7 | E37 | GC | HGR | unk | 0.0109 | True | True | False | Altprobe
305 | 2021-11-08 | PHA | 100 L-7 | E37 | GC | HGR | unk | 0.0108 | True | True | False | Altprobe
306 | 2021-11-08 | PHA | 100 L-7 | E37 | GC | HGR | unk | 0.0102 | True | True | False | Altprobe
307 | 2021-11-08 | PHA | 100 L-7 | E37U1 | GC | HGR | unk | 0.0104 | True | True | False | Altprobe
308 | 2021-11-08 | PHA | 100 L-7 | E37U2 | GC | HGR | unk | 0.0102 | True | True | False | Altprobe
309 | 2021-11-08 | PHA | 100 L-7 | E37U3 | GC | HGR | unk | 0.0111 | True | True | False | Altprobe
310 | 2022-01-05 | Extrahierte Zellreste | 100 L-7 | GBAsAC-ISO | GC | HGR | unk | 0.0119 | True | True | False | Altprobe
311 | 2022-01-05 | Extrahierte Zellreste | 100 L-7 | GBAsAC-nHEX | GC | HGR | unk | 0.0124 | True | True | False | Altprobe
312 | 2022-01-05 | Extrahierte Zellreste | 100 L-7 | GBAsETOH-ISO | GC | HGR | unk | 0.0104 | True | True | False | Altprobe
313 | 2022-01-05 | Extrahierte Zellreste | 100 L-7 | GBAsETOH-nHEX | GC | HGR | unk | 0.0133 | True | True | False | Altprobe
314 | 2022-01-05 | Extrahierte Zellreste | 100 L-7 | GBAsEA-ISO | GC | HGR | unk | 0.0115 | True | True | False | Altprobe
315 | 2022-01-05 | Extrahierte Zellreste | 100 L-7 | GBAsEA-nHEX | GC | HGR | unk | 0.0126 | True | True | False | Altprobe
316 | 2022-01-05 | Extrahierte Zellreste | 100 L-7 | GBAsCL-ISO1 | GC | HGR | unk | 0.0103 | True | True | False | Altprobe
317 | 2022-01-05 | Extrahierte Zellreste | 100 L-7 | GBAsCL-ISO2 | GC | HGR | unk | 0.0115 | True | True | False | Altprobe
318 | 2022-01-05 | Extrahierte Zellreste | 100 L-7 | GBAsDMC-ISO | GC | HGR | unk | 0.009589433 | True | True | False | Altprobe
319 | 2022-01-05 | Extrahierte Zellreste | 100 L-7 | GBAsDMC-nHEX | GC | HGR | unk | 0.009056687 | True | True | False | Altprobe
320 | 2022-01-05 | Extrahierte Zellreste | 100 L-7 | GBAsDMC-ETOH | GC | HGR | unk | 0.00932306 | True | True | False | Altprobe
321 | 2022-01-05 | Extrahierte Zellreste | 100 L-7 | GBAsEA-ETOH | GC | HGR | unk | 0.0108 | True | True | False | Altprobe
322 | 2022-01-05 | Extrahierte Zellreste | 100 L-7 | GBAsAC-ETOH | GC | HGR | unk | 0.0107 | True | True | False | Altprobe
323 | 2022-01-05 | PHA | 100 L-7 | GBAsAC-ISO | GC | HGR | unk | 0.0123 | True | True | False | Altprobe
324 | 2022-01-05 | PHA | 100 L-7 | GBAsAC-nHEX | GC | HGR | unk | 0.0114 | True | True | False | Altprobe
325 | 2022-01-05 | PHA | 100 L-7 | GBAsEA-ISO | GC | HGR | unk | 0.0124 | True | True | False | Altprobe
326 | 2022-01-05 | PHA | 100 L-7 | GBAsEA-nHEX | GC | HGR | unk | 0.0105 | True | True | False | Altprobe
327 | 2022-01-05 | PHA | 100 L-7 | GBAsCL-ISO1 | GC | HGR | unk | 0.0103 | True | True | False | Altprobe
328 | 2022-01-05 | PHA | 100 L-7 | GBAsCL-ISO2 | GC | HGR | unk | 0.0113 | True | True | False | Altprobe
329 | 2022-01-05 | PHA | 100 L-7 | GBAsDMC-ISO | GC | HGR | unk | 0.0112 | True | True | False | Altprobe
330 | 2022-01-05 | PHA | 100 L-7 | GBAsDMC-nHEX | GC | HGR | unk | 0.0101 | True | True | False | Altprobe
331 | 2022-01-05 | PHA | 100 L-7 | GBAsDMC-ETOH | GC | HGR | unk | 0.0102 | True | True | False | Altprobe
332 | 2022-01-05 | PHA | 100 L-7 | GBAsAC-ETOH | GC | HGR | unk | 0.01 | True | True | False | Altprobe
333 | 2022-01-05 | PHA | 100 L-7 | GBAsEA-ETOH | GC | HGR | unk | 0.0112 | True | True | False | Altprobe
334 | 2022-01-05 | Fällungsüberstand | 100 L-7 | GBAsAC-ISO | GC | HGR | unk | 0.004 | True | True | False | Altprobe
335 | 2022-01-05 | Fällungsüberstand | 100 L-7 | GBAsAC-nHEX | GC | HGR | unk | 0.003 | True | True | False | Altprobe
336 | 2022-01-05 | Fällungsüberstand | 100 L-7 | GBAsETOH-ISO | GC | HGR | unk | 0.0033 | True | True | False | Altprobe
337 | 2022-01-05 | Fällungsüberstand | 100 L-7 | GBAsETOH-nHEX | GC | HGR | unk | 0.0026 | True | True | False | Altprobe
338 | 2022-01-05 | Fällungsüberstand | 100 L-7 | GBAsEA-ISO | GC | HGR | unk | 0.0032 | True | True | False | Altprobe
339 | 2022-01-05 | Fällungsüberstand | 100 L-7 | GBAsEA-nHEX | GC | HGR | unk | 0.003 | True | True | False | Altprobe
340 | 2022-01-05 | Trockene Zellen | 100 L-7 | 100 L-7 | GC | HGR | unk | 0.0103 | True | True | False | Altprobe
341 | 2022-01-05 | PHA | 100 L-7 | GBAe1.70 | GC | HGR | unk | 0.0121 | True | True | False | Altprobe
342 | 2022-01-05 | PHA | 100 L-7 | GBAe2.70 | GC | HGR | unk | 0.0114 | True | True | False | Altprobe
343 | 2022-01-05 | PHA | 100 L-7 | GBAe3.70 | GC | HGR | unk | 0.0121 | True | True | False | Altprobe
344 | 2022-01-05 | PHA | 100 L-7 | GBAe4.70 | GC | HGR | unk | 0.0116 | True | True | False | Altprobe
345 | 2022-01-05 | PHA | 100 L-7 | GBAe1.80 | GC | HGR | unk | 0.0113 | True | True | False | Altprobe
346 | 2022-01-05 | PHA | 100 L-7 | GBAe2.80 | GC | HGR | unk | 0.0107 | True | True | False | Altprobe
347 | 2022-01-05 | PHA | 100 L-7 | GBAe3.80 | GC | HGR | unk | 0.0104 | True | True | False | Altprobe
348 | 2022-01-05 | PHA | 100 L-7 | GBAe4.80 | GC | HGR | unk | 0.011 | True | True | False | Altprobe
349 | 2022-01-05 | PHA | 100 L-7 | GBAe1.90 | GC | HGR | unk | 0.0121 | True | True | False | Altprobe
350 | 2022-01-05 | PHA | 100 L-7 | GBAe2.90 | GC | HGR | unk | 0.0096 | True | True | False | Altprobe
351 | 2022-01-05 | PHA | 100 L-7 | GBAe3.90 | GC | HGR | unk | 0.0096 | True | True | False | Altprobe
352 | 2022-01-05 | PHA | 100 L-7 | GBAe4.90 | GC | HGR | unk | 0.0117 | True | True | False | Altprobe
353 | 2022-01-05 | PHA | 100 L-7 | GBAe1.70.2 | GC | HGR | unk | 0.0113 | True | True | False | Altprobe
354 | 2022-01-05 | PHA | 100 L-7 | GBAe2.70.2 | GC | HGR | unk | 0.0117 | True | True | False | Altprobe
355 | 2022-01-05 | PHA | 100 L-7 | GBAe3.70.2 | GC | HGR | unk | 0.0105 | True | True | False | Altprobe
356 | 2022-01-05 | PHA | 100 L-7 | GBAe4.70.2 | GC | HGR | unk | 0.0101 | True | True | False | Altprobe
357 | 2022-01-05 | PHA | 100 L-7 | GBAe1.50 | GC | HGR | unk | 0.0111 | True | True | False | Altprobe
358 | 2022-01-05 | PHA | 100 L-7 | GBAe2.50 | GC | HGR | unk | 0.0103 | True | True | False | Altprobe
359 | 2022-01-05 | PHA | 100 L-7 | GBAe3.50 | GC | HGR | unk | 0.0112 | True | True | False | Altprobe
360 | 2022-01-05 | PHA | 100 L-7 | GBAe4.50 | GC | HGR | unk | 0.0111 | True | True | False | Altprobe
361 | 2022-01-05 | PHA | 100 L-7 | GBAe1.30 | GC | HGR | unk | 0.0109 | True | True | False | Altprobe
362 | 2022-01-05 | PHA | 100 L-7 | GBAe2.30 | GC | HGR | unk | 0.0111 | True | True | False | Altprobe
363 | 2022-01-05 | PHA | 100 L-7 | GBAe3.30 | GC | HGR | unk | 0.011 | True | True | False | Altprobe
364 | 2022-01-05 | PHA | 100 L-7 | GBAe4.30 | GC | HGR | unk | 0.0103 | True | True | False | Altprobe
365 | 2022-01-05 | Extrahierte Zellreste | 100 L-7 | GBAe1.70 | GC | HGR | unk | 0.0101 | True | True | False | Altprobe
366 | 2022-01-05 | Extrahierte Zellreste | 100 L-7 | GBAe2.70 | GC | HGR | unk | 0.0106 | True | True | False | Altprobe
367 | 2022-01-05 | Extrahierte Zellreste | 100 L-7 | GBAe3.70 | GC | HGR | unk | 0.0106 | True | True | False | Altprobe
368 | 2022-01-05 | Extrahierte Zellreste | 100 L-7 | GBAe4.70 | GC | HGR | unk | 0.0103 | True | True | False | Altprobe
369 | 2022-01-05 | Extrahierte Zellreste | 100 L-7 | GBAe1.80 | GC | HGR | unk | 0.0114 | True | True | False | Altprobe
370 | 2022-01-05 | Extrahierte Zellreste | 100 L-7 | GBAe2.80 | GC | HGR | unk | 0.0102 | True | True | False | Altprobe
371 | 2022-01-05 | Extrahierte Zellreste | 100 L-7 | GBAe2.80 | GC | HGR | unk | 0.0102 | True | True | False | Altprobe
372 | 2022-01-05 | Extrahierte Zellreste | 100 L-7 | GBAe3.80 | GC | HGR | unk | 0.0101 | True | True | False | Altprobe
373 | 2022-01-05 | Extrahierte Zellreste | 100 L-7 | GBAe4.80 | GC | HGR | unk | 0.0109 | True | True | False | Altprobe
374 | 2022-01-05 | Extrahierte Zellreste | 100 L-7 | GBAe1.90 | GC | HGR | unk | 0.012 | True | True | False | Altprobe
375 | 2022-01-05 | Extrahierte Zellreste | 100 L-7 | GBAe2.90 | GC | HGR | unk | 0.0104 | True | True | False | Altprobe
376 | 2022-01-05 | Extrahierte Zellreste | 100 L-7 | GBAe3.90 | GC | HGR | unk | 0.0108 | True | True | False | Altprobe
377 | 2022-01-05 | Extrahierte Zellreste | 100 L-7 | GBAe4.90 | GC | HGR | unk | 0.0119 | True | True | False | Altprobe
378 | 2022-01-05 | Extrahierte Zellreste | 100 L-7 | GBAe1.70.2 | GC | HGR | unk | 0.0113 | True | True | False | Altprobe
379 | 2022-01-05 | Extrahierte Zellreste | 100 L-7 | GBAe2.70.2 | GC | HGR | unk | 0.0114 | True | True | False | Altprobe
380 | 2022-01-05 | Extrahierte Zellreste | 100 L-7 | GBAe3.70.2 | GC | HGR | unk | 0.0103 | True | True | False | Altprobe
381 | 2022-01-05 | Extrahierte Zellreste | 100 L-7 | GBAe4.70.2 | GC | HGR | unk | 0.0106 | True | True | False | Altprobe
382 | 2022-01-05 | Extrahierte Zellreste | 100 L-7 | GBAe1.50 | GC | HGR | unk | 0.0124 | True | True | False | Altprobe
383 | 2022-01-05 | Extrahierte Zellreste | 100 L-7 | GBAe2.50 | GC | HGR | unk | 0.0109 | True | True | False | Altprobe
384 | 2022-01-05 | Extrahierte Zellreste | 100 L-7 | GBAe3.50 | GC | HGR | unk | 0.0101 | True | True | False | Altprobe
385 | 2022-01-05 | Extrahierte Zellreste | 100 L-7 | GBAe4.50 | GC | HGR | unk | 0.0105 | True | True | False | Altprobe
386 | 2022-01-05 | Extrahierte Zellreste | 100 L-7 | GBAe1.30 | GC | HGR | unk | 0.0102 | True | True | False | Altprobe
387 | 2022-01-05 | Extrahierte Zellreste | 100 L-7 | GBAe2.30 | GC | HGR | unk | 0.0104 | True | True | False | Altprobe
388 | 2022-01-05 | Extrahierte Zellreste | 100 L-7 | GBAe3.30 | GC | HGR | unk | 0.0107 | True | True | False | Altprobe
389 | 2022-01-05 | Extrahierte Zellreste | 100 L-7 | GBAe4.30 | GC | HGR | unk | 0.0111 | True | True | False | Altprobe
390 | 2022-01-05 | Fällungsüberstand | 100 L-7 | GBAe1.70 | GC | HGR | unk | 0.00187 | True | True | False | Altprobe
391 | 2022-01-05 | Fällungsüberstand | 100 L-7 | GBAe2.70 | GC | HGR | unk | 0.00346 | True | True | False | Altprobe
392 | 2022-01-05 | Fällungsüberstand | 100 L-7 | GBAe3.70 | GC | HGR | unk | 0.00473 | True | True | False | Altprobe
393 | 2022-01-05 | Fällungsüberstand | 100 L-7 | GBAe4.70 | GC | HGR | unk | 0.00558 | True | True | False | Altprobe
394 | 2022-01-05 | Fällungsüberstand | 100 L-7 | GBAe1.80 | GC | HGR | unk | 0.00076 | True | True | False | Altprobe
395 | 2022-01-05 | Fällungsüberstand | 100 L-7 | GBAe2.80 | GC | HGR | unk | 0.00125 | True | True | False | Altprobe
396 | 2022-01-05 | Fällungsüberstand | 100 L-7 | GBAe3.80 | GC | HGR | unk | 0.00162 | True | True | False | Altprobe
397 | 2022-01-05 | Fällungsüberstand | 100 L-7 | GBAe4.80 | GC | HGR | unk | 0.00214 | True | True | False | Altprobe
398 | 2022-01-05 | Fällungsüberstand | 100 L-7 | GBAe1.90 | GC | HGR | unk | 0.00019 | True | True | False | Altprobe
399 | 2022-01-05 | Fällungsüberstand | 100 L-7 | GBAe2.90 | GC | HGR | unk | 0.00049 | True | True | False | Altprobe
400 | 2022-01-05 | Fällungsüberstand | 100 L-7 | GBAe3.90 | GC | HGR | unk | 0.00062 | True | True | False | Altprobe
401 | 2022-01-05 | Fällungsüberstand | 100 L-7 | GBAe4.90 | GC | HGR | unk | 0.00087 | True | True | False | Altprobe
402 | 2022-01-05 | Fällungsüberstand | 100 L-7 | GBAe1.70.2 | GC | HGR | unk | 0.00174 | True | True | False | Altprobe
403 | 2022-01-05 | Fällungsüberstand | 100 L-7 | GBAe2.70.2 | GC | HGR | unk | 0.00317 | True | True | False | Altprobe
404 | 2022-01-05 | Fällungsüberstand | 100 L-7 | GBAe3.70.2 | GC | HGR | unk | 0.00418 | True | True | False | Altprobe
405 | 2022-01-05 | Fällungsüberstand | 100 L-7 | GBAe4.70.2 | GC | HGR | unk | 0.00581 | True | True | False | Altprobe
406 | 2022-01-05 | Fällungsüberstand | 100 L-7 | GBAe1.50 | GC | HGR | unk | 0.004 | True | True | False | Altprobe
407 | 2022-01-05 | Fällungsüberstand | 100 L-7 | GBAe2.50 | GC | HGR | unk | 0.0107 | True | True | False | Altprobe
408 | 2022-01-05 | Fällungsüberstand | 100 L-7 | GBAe3.50 | GC | HGR | unk | 0.0078 | True | True | False | Altprobe
409 | 2022-01-05 | Fällungsüberstand | 100 L-7 | GBAe4.50 | GC | HGR | unk | 0.0205 | True | True | False | Altprobe
410 | 2022-01-05 | Fällungsüberstand | 100 L-7 | GBAe1.30 | GC | HGR | unk | 0.0118 | True | True | False | Altprobe
411 | 2022-01-05 | Fällungsüberstand | 100 L-7 | GBAe2.30 | GC | HGR | unk | 0.0214 | True | True | False | Altprobe
412 | 2022-01-05 | Fällungsüberstand | 100 L-7 | GBAe3.30 | GC | HGR | unk | 0.033 | True | True | False | Altprobe
413 | 2022-01-05 | Fällungsüberstand | 100 L-7 | GBAe4.30 | GC | HGR | unk | 0.0404 | True | True | False | Altprobe
414 | 2022-01-05 | Fällungsüberstand | 100 L-7 | GBAe3.50 | GC | HGR | unk | 0.0156 | True | True | False | Altprobe
415 | 2022-01-05 | PHA | 100 L-7 | GBAe2.70 | GC | HGR | unk | 0.0111 | True | True | False | Altprobe
416 | 2022-01-05 | PHA | 100 L-7 | GBAe4.70 | GC | HGR | unk | 0.0116 | True | True | False | Altprobe
417 | 2022-01-05 | PHA | 100 L-7 | GBAe3.80 | GC | HGR | unk | 0.0112 | True | True | False | Altprobe
418 | 2022-01-05 | PHA | 100 L-7 | GBAe2.90 | GC | HGR | unk | 0.0103 | True | True | False | Altprobe
419 | 2022-01-05 | PHA | 100 L-7 | GBAe3.90 | GC | HGR | unk | 0.0118 | True | True | False | Altprobe
420 | 2022-01-05 | PHA | 100 L-7 | GBAe1.70.2 | GC | HGR | unk | 0.012 | True | True | False | Altprobe
421 | 2022-01-05 | PHA | 100 L-7 | GBAe3.70.2 | GC | HGR | unk | 0.0102 | True | True | False | Altprobe
422 | 2022-01-05 | PHA | 100 L-7 | GBAe4.70.2 | GC | HGR | unk | 0.0111 | True | True | False | Altprobe
423 | 2022-01-05 | PHA | 100 L-7 | GBAz1.50.1 | GC | HGR | unk | 0.0082 | True | True | False | Altprobe
424 | 2022-01-05 | PHA | 100 L-7 | GBAz1.80.2 | GC | HGR | unk | 0.0126 | True | True | False | Altprobe
425 | 2022-01-05 | PHA | 100 L-7 | GBAz1.50.3 | GC | HGR | unk | 0.0115 | True | True | False | Altprobe
426 | 2022-01-05 | PHA | 100 L-7 | GBAz1.80.4 | GC | HGR | unk | 0.0101 | True | True | False | Altprobe
427 | 2022-01-05 | PHA | 100 L-7 | GBAz2.30.1 | GC | HGR | unk | 0.0084 | True | True | False | Altprobe
428 | 2022-01-05 | PHA | 100 L-7 | GBAz2.30.2 | GC | HGR | unk | 0.0108 | True | True | False | Altprobe
429 | 2022-01-05 | PHA | 100 L-7 | GBAz2.30.3 | GC | HGR | unk | 0.0098 | True | True | False | Altprobe
430 | 2022-01-05 | PHA | 100 L-7 | GBAz2.70.2.4 | GC | HGR | unk | 0.0119 | True | True | False | Altprobe
431 | 2022-01-05 | PHA | 100 L-7 | GBAz3.80.1 | GC | HGR | unk | 0.0105 | True | True | False | Altprobe
432 | 2022-01-05 | PHA | 100 L-7 | GBAz3.80.2 | GC | HGR | unk | 0.0103 | True | True | False | Altprobe
433 | 2022-01-05 | PHA | 100 L-7 | GBAz3.80.3 | GC | HGR | unk | 0.0116 | True | True | False | Altprobe
434 | 2022-01-05 | PHA | 100 L-7 | GBAz3.80.4 | GC | HGR | unk | 0.0118 | True | True | False | Altprobe
435 | 2022-01-05 | PHA | 100 L-7 | GBAz4.30.1 | GC | HGR | unk | 0.0112 | True | True | False | Altprobe
436 | 2022-01-05 | PHA | 100 L-7 | GBAz4.30.2 | GC | HGR | unk | 0.0102 | True | True | False | Altprobe
437 | 2022-01-05 | PHA | 100 L-7 | GBAz4.30.3 | GC | HGR | unk | 0.0109 | True | True | False | Altprobe
438 | 2022-01-05 | PHA | 100 L-7 | GBAz4.30.4 | GC | HGR | unk | 0.0104 | True | True | False | Altprobe
439 | 2022-01-05 | Extrahierte Zellreste | 100 L-7 | GBAz1.50.1 | GC | HGR | unk | 0.0102 | True | True | False | Altprobe
440 | 2022-01-05 | Extrahierte Zellreste | 100 L-7 | GBAz1.80.2 | GC | HGR | unk | 0.0107 | True | True | False | Altprobe
441 | 2022-01-05 | Extrahierte Zellreste | 100 L-7 | GBAz1.50.3 | GC | HGR | unk | 0.0108 | True | True | False | Altprobe
442 | 2022-01-05 | Extrahierte Zellreste | 100 L-7 | GBAz1.80.4 | GC | HGR | unk | 0.0106 | True | True | False | Altprobe
443 | 2022-01-05 | Extrahierte Zellreste | 100 L-7 | GBAz2.30.1 | GC | HGR | unk | 0.0103 | True | True | False | Altprobe
444 | 2022-01-05 | Extrahierte Zellreste | 100 L-7 | GBAz2.30.2 | GC | HGR | unk | 0.01 | True | True | False | Altprobe
445 | 2022-01-05 | Extrahierte Zellreste | 100 L-7 | GBAz2.30.3 | GC | HGR | unk | 0.0106 | True | True | False | Altprobe
446 | 2022-01-05 | Extrahierte Zellreste | 100 L-7 | GBAz2.70.2.4 | GC | HGR | unk | 0.0101 | True | True | False | Altprobe
447 | 2022-01-05 | Extrahierte Zellreste | 100 L-7 | GBAz3.80.1 | GC | HGR | unk | 0.0104 | True | True | False | Altprobe
448 | 2022-01-05 | Extrahierte Zellreste | 100 L-7 | GBAz3.80.2 | GC | HGR | unk | 0.0105 | True | True | False | Altprobe
449 | 2022-01-05 | Extrahierte Zellreste | 100 L-7 | GBAz3.80.3 | GC | HGR | unk | 0.0101 | True | True | False | Altprobe
450 | 2022-01-05 | Extrahierte Zellreste | 100 L-7 | GBAz3.80.4 | GC | HGR | unk | 0.0102 | True | True | False | Altprobe
451 | 2022-01-05 | Extrahierte Zellreste | 100 L-7 | GBAz4.30.1 | GC | HGR | unk | 0.0106 | True | True | False | Altprobe
452 | 2022-01-05 | Extrahierte Zellreste | 100 L-7 | GBAz4.30.2 | GC | HGR | unk | 0.0105 | True | True | False | Altprobe
453 | 2022-01-05 | Extrahierte Zellreste | 100 L-7 | GBAz4.30.3 | GC | HGR | unk | 0.0108 | True | True | False | Altprobe
454 | 2022-01-05 | Extrahierte Zellreste | 100 L-7 | GBAz4.30.4 | GC | HGR | unk | 0.0102 | True | True | False | Altprobe
455 | 2022-01-05 | Trockene Zellen | 100 L-7 | 100 L-7 | HPLC | HGR |  |  | True | True | False | Altprobe
456 | 2022-01-05 | Extrahierte Zellreste | 100 L-7 | GBAe1.30 | HPLC | HGR |  |  | True | True | False | Altprobe
457 | 2022-01-05 | Extrahierte Zellreste | 100 L-7 | GBAe2.30 | HPLC | HGR |  |  | True | True | False | Altprobe
458 | 2022-01-05 | Extrahierte Zellreste | 100 L-7 | GBAe3.30 | HPLC | HGR |  |  | True | True | False | Altprobe
459 | 2022-01-05 | Extrahierte Zellreste | 100 L-7 | GBAe4.30 | HPLC | HGR |  |  | True | True | False | Altprobe
460 | 2022-01-05 | Extrahierte Zellreste | 100 L-7 | GBAe1.50 | HPLC | HGR |  |  | True | True | False | Altprobe
461 | 2022-01-05 | Extrahierte Zellreste | 100 L-7 | GBAe2.50 | HPLC | HGR |  |  | True | True | False | Altprobe
462 | 2022-01-05 | Extrahierte Zellreste | 100 L-7 | GBAe3.50 | HPLC | HGR |  |  | True | True | False | Altprobe
463 | 2022-01-05 | Extrahierte Zellreste | 100 L-7 | GBAe4.50 | HPLC | HGR |  |  | True | True | False | Altprobe
464 | 2022-01-05 | Extrahierte Zellreste | 100 L-7 | GBAe1.70 | HPLC | HGR |  |  | True | True | False | Altprobe
465 | 2022-01-05 | Extrahierte Zellreste | 100 L-7 | GBAe2.70 | HPLC | HGR |  |  | True | True | False | Altprobe
466 | 2022-01-05 | Extrahierte Zellreste | 100 L-7 | GBAe3.70 | HPLC | HGR |  |  | True | True | False | Altprobe
467 | 2022-01-05 | Extrahierte Zellreste | 100 L-7 | GBAe4.70 | HPLC | HGR |  |  | True | True | False | Altprobe
468 | 2022-01-05 | Extrahierte Zellreste | 100 L-7 | GBAe1.70.2 | HPLC | HGR |  |  | True | True | False | Altprobe
469 | 2022-01-05 | Extrahierte Zellreste | 100 L-7 | GBAe2.70.2 | HPLC | HGR |  |  | True | True | False | Altprobe
470 | 2022-01-05 | Extrahierte Zellreste | 100 L-7 | GBAe3.70.2 | HPLC | HGR |  |  | True | True | False | Altprobe
471 | 2022-01-05 | Extrahierte Zellreste | 100 L-7 | GBAe4.70.2 | HPLC | HGR |  |  | True | True | False | Altprobe
472 | 2022-01-05 | Extrahierte Zellreste | 100 L-7 | GBAe1.80 | HPLC | HGR |  |  | True | True | False | Altprobe
473 | 2022-01-05 | Extrahierte Zellreste | 100 L-7 | GBAe2.80 | HPLC | HGR |  |  | True | True | False | Altprobe
474 | 2022-01-05 | Extrahierte Zellreste | 100 L-7 | GBAe3.80 | HPLC | HGR |  |  | True | True | False | Altprobe
475 | 2022-01-05 | Extrahierte Zellreste | 100 L-7 | GBAe4.80 | HPLC | HGR |  |  | True | True | False | Altprobe
476 | 2022-01-05 | Extrahierte Zellreste | 100 L-7 | GBAe1.90 | HPLC | HGR |  |  | True | True | False | Altprobe
477 | 2022-01-05 | Extrahierte Zellreste | 100 L-7 | GBAe2.90 | HPLC | HGR |  |  | True | True | False | Altprobe
478 | 2022-01-05 | Extrahierte Zellreste | 100 L-7 | GBAe3.90 | HPLC | HGR |  |  | True | True | False | Altprobe
479 | 2022-01-05 | Extrahierte Zellreste | 100 L-7 | GBAe4.90 | HPLC | HGR |  |  | True | True | False | Altprobe
480 | 2022-01-05 | PHA | 100 L-7 | GBAe1.30 | HPLC | HGR |  |  | True | True | False | Altprobe
481 | 2022-01-05 | PHA | 100 L-7 | GBAe2.30 | HPLC | HGR |  |  | True | True | False | Altprobe
482 | 2022-01-05 | PHA | 100 L-7 | GBAe3.30 | HPLC | HGR |  |  | True | True | False | Altprobe
483 | 2022-01-05 | PHA | 100 L-7 | GBAe4.30 | HPLC | HGR |  |  | True | True | False | Altprobe
484 | 2022-01-05 | PHA | 100 L-7 | GBAe1.50 | HPLC | HGR |  |  | True | True | False | Altprobe
485 | 2022-01-05 | PHA | 100 L-7 | GBAe2.50 | HPLC | HGR |  |  | True | True | False | Altprobe
486 | 2022-01-05 | PHA | 100 L-7 | GBAe3.50 | HPLC | HGR |  |  | True | True | False | Altprobe
487 | 2022-01-05 | PHA | 100 L-7 | GBAe4.50 | HPLC | HGR |  |  | True | True | False | Altprobe
488 | 2022-01-05 | PHA | 100 L-7 | GBAe1.70 | HPLC | HGR |  |  | True | True | False | Altprobe
489 | 2022-01-05 | PHA | 100 L-7 | GBAe2.70 | HPLC | HGR |  |  | True | True | False | Altprobe
490 | 2022-01-05 | PHA | 100 L-7 | GBAe3.70 | HPLC | HGR |  |  | True | True | False | Altprobe
491 | 2022-01-05 | PHA | 100 L-7 | GBAe4.70 | HPLC | HGR |  |  | True | True | False | Altprobe
492 | 2022-01-05 | PHA | 100 L-7 | GBAe1.70.2 | HPLC | HGR |  |  | True | True | False | Altprobe
493 | 2022-01-05 | PHA | 100 L-7 | GBAe2.70.2 | HPLC | HGR |  |  | True | True | False | Altprobe
494 | 2022-01-05 | PHA | 100 L-7 | GBAe3.70.2 | HPLC | HGR |  |  | True | True | False | Altprobe
495 | 2022-01-05 | PHA | 100 L-7 | GBAe4.70.2 | HPLC | HGR |  |  | True | True | False | Altprobe
496 | 2022-01-05 | PHA | 100 L-7 | GBAe1.80 | HPLC | HGR |  |  | True | True | False | Altprobe
497 | 2022-01-05 | PHA | 100 L-7 | GBAe2.80 | HPLC | HGR |  |  | True | True | False | Altprobe
498 | 2022-01-05 | PHA | 100 L-7 | GBAe3.80 | HPLC | HGR |  |  | True | True | False | Altprobe
499 | 2022-01-05 | PHA | 100 L-7 | GBAe4.80 | HPLC | HGR |  |  | True | True | False | Altprobe
500 | 2022-01-05 | PHA | 100 L-7 | GBAe1.90 | HPLC | HGR |  |  | True | True | False | Altprobe
501 | 2022-01-05 | PHA | 100 L-7 | GBAe2.90 | HPLC | HGR |  |  | True | True | False | Altprobe
502 | 2022-01-05 | PHA | 100 L-7 | GBAe3.90 | HPLC | HGR |  |  | True | True | False | Altprobe
503 | 2022-01-05 | PHA | 100 L-7 | GBAe4.90 | HPLC | HGR |  |  | True | True | False | Altprobe
504 | 2022-01-05 | Fällungsüberstand | 100 L-7 | GBAe1.30 | HPLC | HGR |  |  | True | True | False | Altprobe
505 | 2022-01-05 | Fällungsüberstand | 100 L-7 | GBAe2.30 | HPLC | HGR |  |  | True | True | False | Altprobe
506 | 2022-01-05 | Fällungsüberstand | 100 L-7 | GBAe3.30 | HPLC | HGR |  |  | True | True | False | Altprobe
507 | 2022-01-05 | Fällungsüberstand | 100 L-7 | GBAe4.30 | HPLC | HGR |  |  | True | True | False | Altprobe
508 | 2022-01-05 | Fällungsüberstand | 100 L-7 | GBAe1.50 | HPLC | HGR |  |  | True | True | False | Altprobe
509 | 2022-01-05 | Fällungsüberstand | 100 L-7 | GBAe2.50 | HPLC | HGR |  |  | True | True | False | Altprobe
510 | 2022-01-05 | Fällungsüberstand | 100 L-7 | GBAe3.50 | HPLC | HGR |  |  | True | True | False | Altprobe
511 | 2022-01-05 | Fällungsüberstand | 100 L-7 | GBAe4.50 | HPLC | HGR |  |  | True | True | False | Altprobe
512 | 2022-01-05 | Fällungsüberstand | 100 L-7 | GBAe1.70 | HPLC | HGR |  |  | True | True | False | Altprobe
513 | 2022-01-05 | Fällungsüberstand | 100 L-7 | GBAe2.70 | HPLC | HGR |  |  | True | True | False | Altprobe
514 | 2022-01-05 | Fällungsüberstand | 100 L-7 | GBAe3.70 | HPLC | HGR |  |  | True | True | False | Altprobe
515 | 2022-01-05 | Fällungsüberstand | 100 L-7 | GBAe4.70 | HPLC | HGR |  |  | True | True | False | Altprobe
516 | 2022-01-05 | Fällungsüberstand | 100 L-7 | GBAe1.70.2 | HPLC | HGR |  |  | True | True | False | Altprobe
517 | 2022-01-05 | Fällungsüberstand | 100 L-7 | GBAe2.70.2 | HPLC | HGR |  |  | True | True | False | Altprobe
518 | 2022-01-05 | Fällungsüberstand | 100 L-7 | GBAe3.70.2 | HPLC | HGR |  |  | True | True | False | Altprobe
519 | 2022-01-05 | Fällungsüberstand | 100 L-7 | GBAe4.70.2 | HPLC | HGR |  |  | True | True | False | Altprobe
520 | 2022-01-05 | PHA | 100 L-7 | GBAz1.50.1 | HPLC | HGR |  |  | True | True | False | Altprobe
521 | 2022-01-05 | PHA | 100 L-7 | GBAz1.80.2 | HPLC | HGR |  |  | True | True | False | Altprobe
522 | 2022-01-05 | PHA | 100 L-7 | GBAz1.50.3 | HPLC | HGR |  |  | True | True | False | Altprobe
523 | 2022-01-05 | PHA | 100 L-7 | GBAz1.80.4 | HPLC | HGR |  |  | True | True | False | Altprobe
524 | 2022-01-05 | PHA | 100 L-7 | GBAz2.30.1 | HPLC | HGR |  |  | True | True | False | Altprobe
525 | 2022-01-05 | PHA | 100 L-7 | GBAz2.30.2 | HPLC | HGR |  |  | True | True | False | Altprobe
526 | 2022-01-05 | PHA | 100 L-7 | GBAz2.30.3 | HPLC | HGR |  |  | True | True | False | Altprobe
527 | 2022-01-05 | PHA | 100 L-7 | GBAz2.70.2.4 | HPLC | HGR |  |  | True | True | False | Altprobe
528 | 2022-01-05 | PHA | 100 L-7 | GBAz3.80.1 | HPLC | HGR |  |  | True | True | False | Altprobe
529 | 2022-01-05 | PHA | 100 L-7 | GBAz3.80.2 | HPLC | HGR |  |  | True | True | False | Altprobe
530 | 2022-01-05 | PHA | 100 L-7 | GBAz3.80.3 | HPLC | HGR |  |  | True | True | False | Altprobe
531 | 2022-01-05 | PHA | 100 L-7 | GBAz3.80.4 | HPLC | HGR |  |  | True | True | False | Altprobe
532 | 2022-01-05 | PHA | 100 L-7 | GBAz4.30.1 | HPLC | HGR |  |  | True | True | False | Altprobe
533 | 2022-01-05 | PHA | 100 L-7 | GBAz4.30.2 | HPLC | HGR |  |  | True | True | False | Altprobe
534 | 2022-01-05 | PHA | 100 L-7 | GBAz4.30.3 | HPLC | HGR |  |  | True | True | False | Altprobe
535 | 2022-01-05 | PHA | 100 L-7 | GBAz4.30.4 | HPLC | HGR |  |  | True | True | False | Altprobe
536 | 2022-01-05 | Extrahierte Zellreste | 100 L-7 | GBAz1.50.1 | HPLC | HGR |  |  | True | True | False | Altprobe
537 | 2022-01-05 | Extrahierte Zellreste | 100 L-7 | GBAz1.80.2 | HPLC | HGR |  |  | True | True | False | Altprobe
538 | 2022-01-05 | Extrahierte Zellreste | 100 L-7 | GBAz1.50.3 | HPLC | HGR |  |  | True | True | False | Altprobe
539 | 2022-01-05 | Extrahierte Zellreste | 100 L-7 | GBAz1.80.4 | HPLC | HGR |  |  | True | True | False | Altprobe
540 | 2022-01-05 | Extrahierte Zellreste | 100 L-7 | GBAz2.30.1 | HPLC | HGR |  |  | True | True | False | Altprobe
541 | 2022-01-05 | Extrahierte Zellreste | 100 L-7 | GBAz2.30.2 | HPLC | HGR |  |  | True | True | False | Altprobe
542 | 2022-01-05 | Extrahierte Zellreste | 100 L-7 | GBAz2.30.3 | HPLC | HGR |  |  | True | True | False | Altprobe
543 | 2022-01-05 | Extrahierte Zellreste | 100 L-7 | GBAz2.70.2.4 | HPLC | HGR |  |  | True | True | False | Altprobe
544 | 2022-01-05 | Extrahierte Zellreste | 100 L-7 | GBAz3.80.1 | HPLC | HGR |  |  | True | True | False | Altprobe
545 | 2022-01-05 | Extrahierte Zellreste | 100 L-7 | GBAz3.80.2 | HPLC | HGR |  |  | True | True | False | Altprobe
546 | 2022-01-05 | Extrahierte Zellreste | 100 L-7 | GBAz3.80.3 | HPLC | HGR |  |  | True | True | False | Altprobe
547 | 2022-01-05 | Extrahierte Zellreste | 100 L-7 | GBAz3.80.4 | HPLC | HGR |  |  | True | True | False | Altprobe
548 | 2022-01-05 | Extrahierte Zellreste | 100 L-7 | GBAz4.30.1 | HPLC | HGR |  |  | True | True | False | Altprobe
549 | 2022-01-05 | Extrahierte Zellreste | 100 L-7 | GBAz4.30.2 | HPLC | HGR |  |  | True | True | False | Altprobe
550 | 2022-01-05 | Extrahierte Zellreste | 100 L-7 | GBAz4.30.3 | HPLC | HGR |  |  | True | True | False | Altprobe
551 | 2022-01-05 | Extrahierte Zellreste | 100 L-7 | GBAz4.30.4 | HPLC | HGR |  |  | True | True | False | Altprobe
552 | 2022-12-08 | Extrahierte Zellreste | I.22.0160 | L107 | GC | L | unk | 0.0102 | True | True | False
553 | 2022-12-08 | Extrahierte Zellreste | I.22.0160 | L108 | GC | L | unk | 0.0104 | True | True | False
554 | 2022-12-08 | Extrahierte Zellreste | I.22.0160 | L109 | GC | L | unk | 0.0105 | True | True | False
555 | 2022-12-08 | Extrahierte Zellreste | I.22.0160 | L110 | GC | L | unk | 0.0104 | True | True | False
556 | 2022-12-08 | Extrahierte Zellreste | I.22.0160 | L111 | GC | L | unk | 0.0104 | True | True | False
557 | 2022-12-13 | Extrahierte Zellreste | I.22.0160 | L112 | GC | L | unk | 0.0101 | True | True | False
558 | 2022-12-13 | Extrahierte Zellreste | I.22.0160 | L113 | GC | L | unk | 0.0101 | True | True | False
559 | 2022-12-13 | Extrahierte Zellreste | I.22.0160 | L114 | GC | L | unk | 0.0103 | True | True | False
560 | 2022-12-13 | Extrahierte Zellreste | I.22.0160 | L115 | GC | L | unk | 0.01 | True | True | False
561 | 2022-12-13 | Extrahierte Zellreste | I.22.0160 | L116 | GC | L | unk | 0.0104 | True | True | False
562 | 2022-12-13 | Extrahierte Zellreste | I.22.0160 | L117 | GC | L | unk | 0.0105 | True | True | False
563 | 2022-12-13 | Extrahierte Zellreste | I.22.0160 | L118 | GC | L | unk | 0.0105 | True | True | False
564 | 2022-12-14 | Extrahierte Zellreste | I.22.0160 | L119 | GC | L | unk | 0.0101 | True | True | False
565 | 2022-12-14 | Extrahierte Zellreste | I.22.0160 | L120 | GC | L | unk | 0.0101 | True | True | False
566 | 2022-12-14 | Extrahierte Zellreste | I.22.0160 | L121 | GC | L | unk | 0.0107 | True | True | False
567 | 2022-12-09 | Extrahierte Zellreste | I.22.0160 | L122 | GC | L | unk | 0.0106 | True | True | False
568 | 2022-12-09 | Extrahierte Zellreste | I.22.0160 | L123 | GC | L | unk | 0.0101 | True | True | False
569 | 2022-12-09 | Extrahierte Zellreste | I.22.0160 | L124 | GC | L | unk | 0.01 | True | True | False
570 | 2022-12-09 | Extrahierte Zellreste | I.22.0160 | L125 | GC | L | unk | 0.0103 | True | True | False
571 | 2022-12-09 | Extrahierte Zellreste | I.22.0160 | L126 | GC | L | unk | 0.0101 | True | True | False
572 | 2022-12-05 | Extrahierte Zellreste | I.22.0160 | L127 | GC | L | unk | 0.0103 | True | True | False
573 | 2022-12-05 | Extrahierte Zellreste | I.22.0160 | L128 | GC | L | unk | 0.0104 | True | True | False
574 | 2022-12-09 | PHA | I.22.0160 | L107 | GC | L | unk | 0.0101 | True | True | False
575 | 2022-12-14 | PHA | I.22.0160 | L108 | GC | L | unk | 0.0105 | True | True | False
576 | 2022-12-14 | PHA | I.22.0160 | L109 | GC | L | unk | 0.01 | True | True | False
577 | 2022-12-14 | PHA | I.22.0160 | L110 | GC | L | unk | 0.0101 | True | True | False
578 | 2022-12-14 | PHA | I.22.0160 | L111 | GC | L | unk | 0.0101 | True | True | False
579 | 2022-12-15 | PHA | I.22.0160 | L112 | GC | L | unk | 0.01 | True | True | False
580 | 2022-12-15 | PHA | I.22.0160 | L113 | GC | L | unk | 0.0103 | True | True | False
581 | 2022-12-15 | PHA | I.22.0160 | L114 | GC | L | unk | 0.0101 | True | True | False
582 | 2022-12-09 | PHA | I.22.0160 | L115 | GC | L | unk | 0.0101 | True | True | False
583 | 2022-12-15 | PHA | I.22.0160 | L116 | GC | L | unk | 0.01 | True | True | False
584 | 2022-12-12 | PHA | I.22.0160 | L117 | GC | L | unk | 0.0102 | True | True | False
585 | 2022-12-15 | PHA | I.22.0160 | L118 | GC | L | unk | 0.0106 | True | True | False
586 | 2022-12-15 | PHA | I.22.0160 | L119 | GC | L | unk | 0.0101 | True | True | False
587 | 2022-12-15 | PHA | I.22.0160 | L120 | GC | L | unk | 0.0108 | True | True | False
588 | 2022-12-19 | PHA | I.22.0160 | L121 | GC | L | unk | 0.0103 | True | True | False
589 | 2022-12-19 | PHA | I.22.0160 | L122 | GC | L | unk | 0.0101 | True | True | False
590 | 2022-12-12 | PHA | I.22.0160 | L123 | GC | L | unk | 0.0101 | True | True | False
591 | 2022-12-12 | PHA | I.22.0160 | L124 | GC | L | unk | 0.01 | True | True | False
592 | 2022-12-12 | PHA | I.22.0160 | L125 | GC | L | unk | 0.0104 | True | True | False
593 | 2022-12-12 | PHA | I.22.0160 | L126 | GC | L | unk | 0.0101 | True | True | False
594 | 2022-12-12 | PHA | I.22.0160 | L127 | GC | L | unk | 0.01 | True | True | False
595 | 2022-12-12 | PHA | I.22.0160 | L128 | GC | L | unk | 0.0101 | True | True | False
596 |  | Trockene Zellen | 100 L-6 | 100 L-6 | GC | HGR | unk | 0.0112 | True | True | False | Altprobe
597 | 2022-05-12 | Zellen nach Vorbehandlung | 100 L-7 | PMAG115 | GC | PMAG | unk | 0.01 | True | True | False | PMAG GC 192 Pellé Oberschicht aus PMAG 115
598 | 2022-05-12 | Zellen nach Vorbehandlung | 100 L-7 | PMAG115 | GC | PMAG | unk | 0.0103 | True | True | False | PMAG GC 194 Pellé Mitte aus PMAG 115
599 | 2022-05-12 | Zellen nach Vorbehandlung | 100 L-7 | PMAG115 | GC | PMAG | unk | 0.0106 | True | True | False | PMAG GC 193 Pellé Boden aus PMAG 115
600 | 2022-05-12 | Zellen nach Vorbehandlung | 100 L-7 | PMAG116 | GC | PMAG | unk | 0.0104 | True | True | False | PMAG GC 195 Pellé Oberschicht aus PMAG 116
601 | 2022-05-12 | Zellen nach Vorbehandlung | 100 L-7 | PMAG116 | GC | PMAG | unk | 0.0105 | True | True | False | PMAG GC 197 Pellé Mitte aus PMAG 116
602 | 2022-05-12 | Zellen nach Vorbehandlung | 100 L-7 | PMAG116 | GC | PMAG | unk | 0.01 | True | True | False | PMAG GC 196 Pellé Boden aus PMAG 116
603 | 2022-05-13 | Extrahierte Zellreste | 100 L-7 | PMAG109 | GC | PMAG | unk | 0.0103 | True | True | False | PMAG GC 198 aus PMAG 109
604 | 2022-05-13 | Extrahierte Zellreste | 100 L-7 | PMAG109 | GC | PMAG | unk | 0.0101 | True | True | False | PMAG GC 199 aus PMAG 109
605 | 2022-05-18 | Zellen nach Vorbehandlung | 100 L-7 | PMAG160 | GC | PMAG | unk | 0.0104 | True | True | False | PMAG GC 209 aus PMAG 160
606 | 2022-05-18 | Zellen nach Vorbehandlung | 100 L-7 | PMAG160 | GC | PMAG | unk | 0.0101 | True | True | False | PMAG GC 210 aus PMAG 160
607 | 2022-05-18 | Zellen nach Vorbehandlung | 100 L-7 | PMAG161 | GC | PMAG | unk | 0.0103 | True | True | False | PMAG GC 211 aus PMAG 161
608 | 2022-05-18 | Zellen nach Vorbehandlung | 100 L-7 | PMAG161 | GC | PMAG | unk | 0.0105 | True | True | False | PMAG GC 212 aus PMAG 161
609 | 2022-05-18 | Zellen nach Vorbehandlung | 100 L-7 | PMAG162 | GC | PMAG | unk | 0.0102 | True | True | False | PMAG GC 213 aus PMAG 162
610 | 2022-05-18 | Zellen nach Vorbehandlung | 100 L-7 | PMAG162 | GC | PMAG | unk | 0.0101 | True | True | False | PMAG GC 214 aus PMAG 162
611 | 2022-05-18 | Zellen nach Vorbehandlung | 100 L-7 | PMAG163 | GC | PMAG | unk | 0.01 | True | True | False | PMAG GC 215 aus PMAG 163
612 | 2022-05-18 | Zellen nach Vorbehandlung | 100 L-7 | PMAG163 | GC | PMAG | unk | 0.0101 | True | True | False | PMAG GC 216 aus PMAG 163
613 | 2022-05-18 | Zellen nach Vorbehandlung | 100 L-7 | PMAG164 | GC | PMAG | unk | 0.0105 | True | True | False | PMAG GC 217 aus PMAG 164
614 | 2022-05-18 | Zellen nach Vorbehandlung | 100 L-7 | PMAG164 | GC | PMAG | unk | 0.0102 | True | True | False | PMAG GC 218 aus PMAG 164
615 | 2022-05-18 | Zellen nach Vorbehandlung | 100 L-7 | PMAG165 | GC | PMAG | unk | 0.0105 | True | True | False | PMAG GC 219 aus PMAG 165
616 | 2022-05-18 | Zellen nach Vorbehandlung | 100 L-7 | PMAG165 | GC | PMAG | unk | 0.01 | True | True | False | PMAG GC 220 aus PMAG 165
617 | 2022-05-18 | Zellen nach Vorbehandlung | 100 L-7 | PMAG166 | GC | PMAG | unk | 0.0101 | True | True | False | PMAG GC 221 aus PMAG 166
618 | 2022-05-18 | Zellen nach Vorbehandlung | 100 L-7 | PMAG166 | GC | PMAG | unk | 0.0104 | True | True | False | PMAG GC 222 aus PMAG 166
619 | 2022-05-18 | Zellen nach Vorbehandlung | 100 L-7 | PMAG167 | GC | PMAG | unk | 0.0101 | True | True | False | PMAG GC 223 aus PMAG 167
620 | 2022-05-18 | Zellen nach Vorbehandlung | 100 L-7 | PMAG167 | GC | PMAG | unk | 0.0103 | True | True | False | PMAG GC 224 aus PMAG 167
621 | 2022-05-18 | Zellen nach Vorbehandlung | 100 L-7 | PMAG168 | GC | PMAG | unk | 0.0104 | True | True | False | PMAG GC 225 aus PMAG 168
622 | 2022-05-18 | Zellen nach Vorbehandlung | 100 L-7 | PMAG168 | GC | PMAG | unk | 0.0103 | True | True | False | PMAG GC 226 aus PMAG 168
623 | 2022-05-18 | Zellen nach Vorbehandlung | 100 L-7 | PMAG169 | GC | PMAG | unk | 0.0106 | True | True | False | PMAG GC 227 aus PMAG 169
624 | 2022-05-18 | Zellen nach Vorbehandlung | 100 L-7 | PMAG169 | GC | PMAG | unk | 0.0101 | True | True | False | PMAG GC 228 aus PMAG 169
625 | 2022-05-23 | PHA | 100 L-7 | PMAG98 | GC | PMAG | unk | 0.01 | True | True | False | PMAG GC 200 aus PMAG 98
626 | 2022-05-23 | PHA | 100 L-7 | PMAG99 | GC | PMAG | unk | 0.0102 | True | True | False | PMAG GC 201 aus PMAG 99
627 | 2022-05-23 | PHA | 100 L-7 | PMAG100 | GC | PMAG | unk | 0.01 | True | True | False | PMAG GC 202 aus PMAG 100
628 | 2022-05-23 | PHA | 100 L-7 | PMAG101 | GC | PMAG | unk | 0.0102 | True | True | False | PMAG GC 203 aus PMAG 101
629 | 2022-05-23 | PHA | 100 L-7 | PMAG102 | GC | PMAG | unk | 0.0105 | True | True | False | PMAG GC 204 aus PMAG 102
630 | 2022-05-23 | PHA | 100 L-7 | PMAG103 | GC | PMAG | unk | 0.01 | True | True | False | PMAG GC 205 aus PMAG 103
631 | 2022-05-23 | PHA | 100 L-7 | PMAG104 | GC | PMAG | unk | 0.0102 | True | True | False | PMAG GC 206 aus PMAG 104
632 | 2022-05-23 | PHA | 100 L-7 | PMAG105 | GC | PMAG | unk | 0.01 | True | True | False | PMAG GC 207 aus PMAG 105
633 | 2022-05-23 | PHA | 100 L-7 | PMAG106 | GC | PMAG | unk | 0.0103 | True | True | False | PMAG GC 208 aus PMAG 106
634 | 2022-06-07 | Zellen nach Vorbehandlung | 100 L-7 | PMAG229 | GC | PMAG | unk | 0.0101 | True | True | False | PMAG GC 303 aus PMAG 229
635 | 2022-06-07 | Zellen nach Vorbehandlung | 100 L-7 | PMAG229 | GC | PMAG | unk | 0.0106 | True | True | False | PMAG GC 304 aus PMAG 229
636 | 2022-06-07 | Zellen nach Vorbehandlung | 100 L-7 | PMAG230 | GC | PMAG | unk | 0.0104 | True | True | False | PMAG GC 305 aus PMAG 230
637 | 2022-06-07 | Zellen nach Vorbehandlung | 100 L-7 | PMAG230 | GC | PMAG | unk | 0.0102 | True | True | False | PMAG GC 306 aus PMAG 230
638 | 2022-06-07 | Zellen nach Vorbehandlung | 100 L-7 | PMAG231 | GC | PMAG | unk | 0.0105 | True | True | False | PMAG GC 307 aus PMAG 231
639 | 2022-06-07 | Zellen nach Vorbehandlung | 100 L-7 | PMAG231 | GC | PMAG | unk | 0.0106 | True | True | False | PMAG GC 308 aus PMAG 231
640 | 2022-06-07 | Zellen nach Vorbehandlung | 100 L-7 | PMAG232 | GC | PMAG | unk | 0.0103 | True | True | False | PMAG GC 309 aus PMAG 232
641 | 2022-06-07 | Zellen nach Vorbehandlung | 100 L-7 | PMAG232 | GC | PMAG | unk | 0.0105 | True | True | False | PMAG GC 310 aus PMAG 232
642 | 2022-06-07 | Zellen nach Vorbehandlung | 100 L-7 | PMAG233 | GC | PMAG | unk | 0.0103 | True | True | False | PMAG GC 311 aus PMAG 233
643 | 2022-06-07 | Zellen nach Vorbehandlung | 100 L-7 | PMAG233 | GC | PMAG | unk | 0.0102 | True | True | False | PMAG GC 312 aus PMAG 233
644 | 2022-06-07 | Zellen nach Vorbehandlung | 100 L-7 | PMAG234 | GC | PMAG | unk | 0.0107 | True | True | False | PMAG GC 313 aus PMAG 234
645 | 2022-06-07 | Zellen nach Vorbehandlung | 100 L-7 | PMAG234 | GC | PMAG | unk | 0.0103 | True | True | False | PMAG GC 314 aus PMAG 234
646 | 2022-06-07 | Zellen nach Vorbehandlung | 100 L-7 | PMAG235 | GC | PMAG | unk | 0.0103 | True | True | False | PMAG GC 315 aus PMAG 235
647 | 2022-06-07 | Zellen nach Vorbehandlung | 100 L-7 | PMAG235 | GC | PMAG | unk | 0.0106 | True | True | False | PMAG GC 316 aus PMAG 235
648 | 2022-06-07 | Zellen nach Vorbehandlung | 100 L-7 | PMAG236 | GC | PMAG | unk | 0.0102 | True | True | False | PMAG GC 317 aus PMAG 236
649 | 2022-06-07 | Zellen nach Vorbehandlung | 100 L-7 | PMAG236 | GC | PMAG | unk | 0.0104 | True | True | False | PMAG GC 318 aus PMAG 236
650 | 2022-06-07 | Zellen nach Vorbehandlung | 100 L-7 | PMAG237 | GC | PMAG | unk | 0.0106 | True | True | False | PMAG GC 319 aus PMAG 237
651 | 2022-06-07 | Zellen nach Vorbehandlung | 100 L-7 | PMAG237 | GC | PMAG | unk | 0.0102 | True | True | False | PMAG GC 320 aus PMAG 237
652 | 2022-06-07 | Zellen nach Vorbehandlung | 100 L-7 | PMAG238 | GC | PMAG | unk | 0.01 | True | True | False | PMAG GC 321 aus PMAG 238
653 | 2022-06-07 | Zellen nach Vorbehandlung | 100 L-7 | PMAG238 | GC | PMAG | unk | 0.01 | True | True | False | PMAG GC 322 aus PMAG 238
654 | 2022-05-18 | Zellen nach Vorbehandlung | 100 L-7 | PMAG160 | HPLC | PMAG | unk |  | True | True | False | PMAG HPLC 275 aus PMAG 160
655 | 2022-05-18 | Zellen nach Vorbehandlung | 100 L-7 | PMAG161 | HPLC | PMAG | unk |  | True | True | False | PMAG HPLC 276 aus PMAG 161
656 | 2022-05-18 | Zellen nach Vorbehandlung | 100 L-7 | PMAG162 | HPLC | PMAG | unk |  | True | True | False | PMAG HPLC 277 aus PMAG 162
657 | 2022-05-18 | Zellen nach Vorbehandlung | 100 L-7 | PMAG163 | HPLC | PMAG | unk |  | True | True | False | PMAG HPLC 278 aus PMAG 163
658 | 2022-05-18 | Zellen nach Vorbehandlung | 100 L-7 | PMAG164 | HPLC | PMAG | unk |  | True | True | False | PMAG HPLC 279 aus PMAG 164
659 | 2022-05-18 | Zellen nach Vorbehandlung | 100 L-7 | PMAG165 | HPLC | PMAG | unk |  | True | True | False | PMAG HPLC 280 aus PMAG 165
660 | 2022-05-18 | Zellen nach Vorbehandlung | 100 L-7 | PMAG166 | HPLC | PMAG | unk |  | True | True | False | PMAG HPLC 281 aus PMAG 166
661 | 2022-05-18 | Zellen nach Vorbehandlung | 100 L-7 | PMAG167 | HPLC | PMAG | unk |  | True | True | False | PMAG HPLC 282 aus PMAG 167
662 | 2022-05-18 | Zellen nach Vorbehandlung | 100 L-7 | PMAG168 | HPLC | PMAG | unk |  | True | True | False | PMAG HPLC 283 aus PMAG 168
663 | 2022-05-18 | Zellen nach Vorbehandlung | 100 L-7 | PMAG169 | HPLC | PMAG | unk |  | True | True | False | PMAG HPLC 284 aus PMAG 169
664 | 2022-05-18 | Zellen nach Vorbehandlung | 100 L-7 | PMAG285 | HPLC | PMAG | unk |  | True | True | False | PMAG HPLC 285; Blindprobe
665 | 2022-06-07 | Zellen nach Vorbehandlung | 100 L-7 | PMAG229 | HPLC | PMAG | unk |  | True | True | False | PMAG HPLC 338 aus PMAG 229
666 | 2022-06-07 | Zellen nach Vorbehandlung | 100 L-7 | PMAG230 | HPLC | PMAG | unk |  | True | True | False | PMAG HPLC 339 aus PMAG 230
667 | 2022-06-07 | Zellen nach Vorbehandlung | 100 L-7 | PMAG231 | HPLC | PMAG | unk |  | True | True | False | PMAG HPLC 340 aus PMAG 231
668 | 2022-06-07 | Zellen nach Vorbehandlung | 100 L-7 | PMAG232 | HPLC | PMAG | unk |  | True | True | False | PMAG HPLC 341 aus PMAG 232
669 | 2022-06-07 | Zellen nach Vorbehandlung | 100 L-7 | PMAG233 | HPLC | PMAG | unk |  | True | True | False | PMAG HPLC 342 aus PMAG 233
670 | 2022-06-07 | Zellen nach Vorbehandlung | 100 L-7 | PMAG234 | HPLC | PMAG | unk |  | True | True | False | PMAG HPLC 343 aus PMAG 234
671 | 2022-06-07 | Zellen nach Vorbehandlung | 100 L-7 | PMAG235 | HPLC | PMAG | unk |  | True | True | False | PMAG HPLC 344 aus PMAG 235
672 | 2022-06-07 | Zellen nach Vorbehandlung | 100 L-7 | PMAG236 | HPLC | PMAG | unk |  | True | True | False | PMAG HPLC 345 aus PMAG 236
673 | 2022-06-07 | Zellen nach Vorbehandlung | 100 L-7 | PMAG237 | HPLC | PMAG | unk |  | True | True | False | PMAG HPLC 346 aus PMAG 237
674 | 2022-06-07 | Zellen nach Vorbehandlung | 100 L-7 | PMAG238 | HPLC | PMAG | unk |  | True | True | False | PMAG HPLC 347 aus PMAG 238
1501 | 2023-01-10 | Extrahiertes PHA | I.22.0160 | E63RLAC1 | GC | HGR | 8.9542 | 0.0199 | True | True | False
1502 | 2023-01-10 | Extrahiertes PHA | I.22.0160 | E63RLAC1 | GC | HGR | 9.0194 | 0.0105 | True | True | False
1503 | 2023-01-10 | Extrahiertes PHA | I.22.0160 | E63RLAC2 | GC | HGR | 9.0086 | 0.0201 | True | True | False
1504 | 2023-01-10 | Extrahiertes PHA | I.22.0160 | E63RLAC2 | GC | HGR | 8.8989 | 0.01 | True | True | False
1505 | 2023-01-10 | Extrahiertes PHA | I.22.0160 | E63RLAC3 | GC | HGR | 8.9986 | 0.0196 | True | True | False
1506 | 2023-01-10 | Extrahiertes PHA | I.22.0160 | E63RLAC3 | GC | HGR | 9.1692 | 0.01 | True | True | False
1507 | 2023-01-10 | Extrahiertes PHA | I.22.0160 | E63RLAC4 | GC | HGR | 9.0121 | 0.0202 | True | True | False
1508 | 2023-01-10 | Extrahiertes PHA | I.22.0160 | E63RLAC4 | GC | HGR | 9.065 | 0.0101 | True | True | False
1531 | 2023-01-17 | PHA | I.22.0160 | E63RLAC1 | GC | HGR | 9.0585 | 0.0108 | True | True | False
1532 | 2023-01-17 | PHA | I.22.0160 | E63RLAC1 | GC | HGR | 9.045 | 0.0204 | True | True | False
1533 | 2023-01-17 | PHA | I.22.0160 | E63RLAC2 | GC | HGR | 9.0599 | 0.011 | True | True | False
1534 | 2023-01-17 | PHA | I.22.0160 | E63RLAC2 | GC | HGR | 9.001 | 0.0203 | True | True | False
1535 | 2023-01-17 | PHA | I.22.0160 | E63RLAC3 | GC | HGR | 8.9544 | 0.0104 | True | True | False
1536 | 2023-01-17 | PHA | I.22.0160 | E63RLAC3 | GC | HGR | 9.0962 | 0.0203 | True | True | False
1537 | 2023-01-17 | PHA | I.22.0160 | E63RLAC4 | GC | HGR | 8.945 | 0.0208 | True | True | False
1538 | 2023-01-17 | PHA | I.22.0160 | E63RLAC4 | GC | HGR | 8.903 | 0.0109 | True | True | False
1539 | 2023-01-17 | Fällungsüberstand | I.22.0160 | E63RLAC1 | GC | HGR | 8.9585 | 0.0202 | True | True | False
1540 | 2023-01-17 | Fällungsüberstand | I.22.0160 | E63RLAC1 | GC | HGR | 8.9274 | 0.0119 | True | True | False
1541 | 2023-01-17 | Fällungsüberstand | I.22.0160 | E63RLAC3 | GC | HGR | 8.9935 | 0.01 | True | True | False
1542 | 2023-01-17 | Fällungsüberstand | I.22.0160 | E63RLAC3 | GC | HGR | 9.081 | 0.0208 | True | True | False
1543 | 2023-01-17 | Extrahierte Zellreste | I.22.0162 | Z5556 | GC | HGR | 9.0533 | 0.0103 | True | True | False
1544 | 2023-01-17 | Extrahierte Zellreste | I.22.0162 | Z5556 | GC | HGR | 9.025 | 0.0206 | True | True | False
1545 | 2023-01-17 | PHA |  | L111 | GC | HGR | 9.0976 | 0.0201 | True | True | False
1546 | 2023-01-17 | PHA |  | L111 | GC | HGR | 9.0823 | 0.01 | True | True | False
1547 | 2023-01-17 | PHA |  | L127 | GC | HGR | 9.0361 | 0.0104 | True | True | False
1548 | 2023-01-17 | PHA |  | L127 | GC | HGR | 8.9924 | 0.0209 | True | True | False
1549 | 2023-02-07 | PHA |  | ME01 | GC | HGR | 8.9551 | 0.0117 | True | True | False
1550 | 2023-02-07 | PHA |  | ME01 | GC | HGR | 9.0205 | 0.0121 | True | True | False
1551 | 2023-02-07 | PHA |  | ME01 | GC | HGR | 9.0094 | 0.011 | True | True | False
1552 | 2023-02-07 | PHA |  | ME01 | GC | HGR | 8.8994 | 0.0121 | True | True | False
1553 | 2023-02-07 | PHA |  | ME01 | GC | HGR | 9.0591 | 0.0118 | True | True
1554 | 2023-02-07 | PHA |  | ME01 | GC | HGR | 9.0458 | 0.011 | True | True
1555 | 2023-02-07 | Extrahierte Zellreste |  | ME01 | GC | HGR | 9.0965 | 0.0114 | True | True
1556 | 2023-02-07 | Extrahierte Zellreste |  | ME01 | GC | HGR | 8.9457 | 0.0105 | True | True
1557 | 2023-02-07 | Extrahierte Zellreste |  | ME01 | GC | HGR | 9.1089 | 0.0113 | True
1558 | 2023-02-07 | Extrahierte Zellreste |  | ME01 | GC | HGR | 9.1089 | 0.0113 | True
1559 | 2023-02-07 | Extrahierte Zellreste |  | ME01 | GC | HGR | 8.9564 | 0.0104 | True
1560 | 2023-02-07 | Extrahierte Zellreste |  | ME01 | GC | HGR | 9.0014 | 0.01 | True
1561 | 2023-02-09 | PHA | I.22.0160 | PMAG NaOH Malaysia | GC | HGR | 9.0256 | 0.0116 | True
1562 | 2023-02-09 | PHA | I.22.0160 | PMAG NaOH Malaysia | GC | HGR | 9.0817 | 0.0111 | True
1563 | 2023-02-09 | PHA |  | PMAG Feces Malaysia | GC | HGR | 8.9282 | 0.0111 | True
1564 | 2023-02-09 | PHA |  | PMAG Feces Malaysia | GC | HGR | 9.0818 | 0.0109 | True

## GC-Standards
GC-IS Nr. | cal HB m | cal HHx m | HHx Korrekturfaktor | Interner Standard
1 | 0.003050451 | 0.001959253 | 0.7808135 | PMAG
2 | 1 | 1 | 0.7808135 | GAMP
3 | 0.0031176 | 0.0020966 | 0.7808135 | HOLY
4 | 0.0033484 | 0.0019322 | 0.7808135 | HGR1
5 | 0.0032723 | 0.0019497 | 0.7808135 | HGR2
6 | 0.0031176 | 0.0020966 | 0.7808135 | UNK

## GC-Messungen
D5-AP Nr. | GC-IS Nr. | RT HB [min] | RT IS [min] | RT HHx [min] | A HB | A IS | A HHx | Ausreißer Messung
1 | 1 | 4.812 | 7.215 | 7.743 | 92985.3 | 73651.8 | 37088 | False
1 | 1 | 4.797 | 7.203 | 7.727 | 104764.6 | 81651.8 | 37681.6 | False
1 | 1 | 4.793 | 7.201 | 7.724 | 113939.1 | 88150 | 41296.5 | False
2 | 1 | 4.789 | 7.203 | 7.726 | 116465.2 | 82738.9 | 43515.2 | False
2 | 1 | 4.78 | 7.107 | 7.714 | 119312.6 | 85443.5 | 46803.5 | False
2 | 1 | 4.779 | 7.196 | 7.707 | 123680.3 | 88929.4 | 47444.9 | False
3 | 1 | 4.804 | 7.219 | 7.753 | 103230.8 | 81772.8 | 35998.6 | False
3 | 1 | 4.803 | 7.207 | 7.75 | 95354.6 | 77776.5 | 31859.9 | False
3 | 1 | 4.799 | 7.208 | 7.74 | 102629.8 | 80247 | 34661.6 | False
4 | 1 | 4.744 | 7.207 | 7.657 | 252839.5 | 77805.1 | 111815 | False
4 | 1 | 4.747 | 7.208 | 7.6 | 249816.9 | 76365.7 | 119548.6 | False
4 | 1 | 4.728 | 7.19 | 7.574 | 269778.2 | 83587.3 | 129872.1 | False
5 | 1 | 4.777 | 7.232 | 7.641 | 200455.3 | 68296 | 93481.5 | False
5 | 1 | 4.774 | 7.232 | 7.639 | 204922.8 | 70223.7 | 96218.8 | False
5 | 1 | 4.765 | 7.232 | 7.627 | 245695.2 | 83738.7 | 116104 | False
6 | 1 | 4.747 | 7.196 | 7.602 | 214525.3 | 76460.8 | 92869.5 | False
6 | 1 | 4.739 | 7.199 | 7.591 | 236299.5 | 84482.7 | 114914.5 | False
6 | 1 | 4.724 | 7.19 | 7.568 | 278681.7 | 100718.8 | 142771 | False
7 | 1 | 4.774 | 7.199 | 7.638 | 134030.1 | 87645.5 | 52202.8 | False
7 | 1 | 4.772 | 7.192 | 7.633 | 129360.2 | 84486.3 | 49737.4 | False
7 | 1 | 4.763 | 7.183 | 7.621 | 131015.4 | 85779.7 | 50845.7 | False
8 | 1 | 4.866 | 7.285 | 7.834 | 85507.5 | 61671.4 | 29096.2 | False
8 | 1 | 4.869 | 7.289 | 7.834 | 84163.6 | 58258 | 30931.9 | False
8 | 1 | 4.859 | 7.283 | 7.827 | 97594.7 | 66721.1 | 33736 | False
9 | 1 | 4.85 | 7.273 | 7.826 | 95955.5 | 80441.5 | 30570.3 | False
9 | 1 | 4.829 | 7.246 | 7.785 | 98722.7 | 84800.7 | 36846.6 | False
9 | 1 | 4.828 | 7.244 | 7.778 | 98633.4 | 85151.1 | 31975.9 | False
10 | 1 | 4.801 | 7.266 | 7.678 | 206365.3 | 74706.2 | 94659.4 | False
10 | 1 | 4.788 | 7.253 | 7.66 | 218509.5 | 81085.4 | 102062.9 | False
10 | 1 | 4.786 | 7.253 | 7.656 | 226136.5 | 82436.2 | 108104.7 | False
11 | 1 | 4.782 | 7.242 | 7.648 | 210138.7 | 78387.5 | 97262.1 | False
11 | 1 | 4.781 | 7.242 | 7.647 | 212503.8 | 81063.3 | 102992.8 | False
11 | 1 | 4.773 | 7.234 | 7.632 | 225895.9 | 83096.1 | 111727.7 | False
12 | 1 | 4.784 | 7.245 | 7.653 | 212369.9 | 83429.2 | 99920.5 | False
12 | 1 | 4.783 | 7.248 | 7.652 | 225231 | 87823.5 | 106594.2 | False
12 | 1 | 4.784 | 7.242 | 7.65 | 210805.8 | 83330.5 | 97212.4 | False
37 | 1 | 4.807 | 7.268 | 7.688 | 204763 | 81870.9 | 98245.2 | False
37 | 1 | 4.783 | 7.239 | 7.649 | 214747.9 | 86609.1 | 101907.2 | False
37 | 1 | 4.78 | 7.238 | 7.645 | 218545.8 | 89777.4 | 105633.5 | False
38 | 1 | 4.764 | 7.224 | 7.627 | 238788.2 | 77457.8 | 114634.5 | False
38 | 1 | 4.764 | 7.226 | 7.624 | 243952.3 | 79026.3 | 121336.3 | False
38 | 1 | 4.759 | 7.227 | 7.621 | 266932.7 | 84519.1 | 127521.7 | False
39 | 1 | 4.827 | 7.234 | 7.793 | 86862.4 | 86040.7 | 16533.7 | False
39 | 1 | 4.814 | 7.222 | 7.79 | 91479.8 | 88532.9 | 17715.6 | False
39 | 1 | 4.819 | 7.226 | 7.788 | 89164.9 | 86882.6 | 16473.6 | False
40 | 1 | 4.83 | 7.224 | 7.806 | 70878.5 | 69169.5 | 13154.5 | False
40 | 1 | 4.817 | 7.223 | 7.792 | 87949.7 | 84265.4 | 15191.8 | False
40 | 1 | 4.818 | 7.223 | 7.791 | 85381.5 | 82526.4 | 15266.1 | False
41 | 1 | 4.832 | 7.226 | 7.846 | 74194.8 | 82567.1 | 16707.8 | False
41 | 1 | 4.84 | 7.237 | 7.842 | 76600.1 | 84815.3 | 16734.9 | False
41 | 1 | 4.832 | 7.227 | 7.84 | 76873.8 | 84569.2 | 15650.9 | False
42 | 1 | 4.837 | 7.231 | 7.847 | 75430 | 85636.9 | 16197.1 | False
42 | 1 | 4.828 | 7.221 | 7.836 | 77427.3 | 87945.5 | 15651.8 | False
42 | 1 | 4.826 | 7.222 | 7.829 | 82111.2 | 91866.5 | 17803.9 | False
43 | 1 | 4.761 | 7.213 | 7.618 | 215894 | 82314.7 | 103439.2 | False
43 | 1 | 4.76 | 7.215 | 7.618 | 223768.7 | 85885.7 | 106284.3 | False
43 | 1 | 4.757 | 7.211 | 7.615 | 219686.2 | 84163.4 | 103660.3 | False
44 | 1 | 4.771 | 7.224 | 7.64 | 208810 | 77337.7 | 89533.5 | False
44 | 1 | 4.771 | 7.216 | 7.635 | 194675.9 | 72312 | 85430.5 | False
44 | 1 | 4.728 | 7.189 | 7.593 | 231149.4 | 86235.2 | 106986.1 | False
45 | 1 | 4.805 | 7.264 | 7.682 | 186321.5 | 73877.1 | 82613.6 | False
45 | 1 | 4.778 | 7.243 | 7.641 | 221607.9 | 91473.8 | 105251.5 | False
45 | 1 | 4.764 | 7.226 | 7.618 | 228582.7 | 94534.9 | 111084.6 | False
46 | 1 | 4.758 | 7.208 | 7.608 | 211738.1 | 89611.2 | 98023.7 | False
46 | 1 | 4.751 | 7.215 | 7.607 | 236345.2 | 99532.7 | 116398.2 | False
46 | 1 | 4.754 | 7.212 | 7.605 | 226628.2 | 95402.8 | 110462.5 | False
49 | 1 | 4.874 | 7.289 | 7.894 | 73465.7 | 67541.6 | 16862.9 | False
49 | 1 | 4.845 | 7.254 | 7.835 | 81959.4 | 77342 | 17356.2 | False
49 | 1 | 4.837 | 7.249 | 7.826 | 86751.9 | 80718.3 | 18463.5 | False
50 | 1 | 4.852 | 7.265 | 7.85 | 79386.5 | 79262.5 | 17347 | False
50 | 1 | 4.843 | 7.251 | 7.84 | 80557 | 79773 | 15958.1 | False
50 | 1 | 4.837 | 7.243 | 7.827 | 80851 | 81024 | 15811 | False
61 | 1 | 4.792 | 7.222 | 7.656 | 138858.4 | 78469 | 57966.7 | False
61 | 1 | 4.793 | 7.231 | 7.652 | 149912.5 | 83391.6 | 68634.7 | False
61 | 1 | 4.775 | 7.215 | 7.634 | 154100.9 | 85583.5 | 70016.3 | False
63 | 1 | 4.799 | 7.218 | 7.719 | 119918.5 | 74323.6 | 49994.5 | False
63 | 1 | 4.815 | 7.249 | 7.691 | 135136.8 | 80765.7 | 63320.5 | False
63 | 1 | 4.793 | 7.22 | 7.652 | 139712 | 84007.5 | 63227.4 | False
65 | 1 | 4.783 | 7.224 | 7.627 | 169688.4 | 128150.4 | 85181 | False
65 | 1 | 4.774 | 7.216 | 7.61 | 180898.6 | 135463.9 | 96963.3 | False
65 | 1 | 4.773 | 7.216 | 7.609 | 178899.5 | 135764.9 | 98648.3 | False
67 | 1 | 4.842 | 7.257 | 7.786 | 87510.9 | 76409.4 | 32901.2 | False
67 | 1 | 4.824 | 7.237 | 7.76 | 94344.8 | 80738.2 | 32717 | False
67 | 1 | 4.823 | 7.236 | 7.753 | 97629.5 | 82046.6 | 35276.9 | False
69 | 1 | 4.837 | 7.239 | 7.791 | 77523.4 | 77137.8 | 22187.8 | False
69 | 1 | 4.825 | 7.226 | 7.771 | 79966.7 | 81050 | 24496.9 | False
69 | 1 | 4.806 | 7.216 | 7.77 | 78792.9 | 80602.6 | 22418.6 | False
71 | 1 | 4.763 | 7.192 | 7.588 | 139765.2 | 143049.4 | 68013.8 | False
71 | 1 | 4.76 | 7.185 | 7.581 | 134656.6 | 135521.7 | 69036.4 | False
71 | 1 | 4.752 | 7.178 | 7.57 | 138188.9 | 144195.7 | 72522.3 | False
73 | 1 | 4.784 | 7.202 | 7.625 | 104509.1 | 84827.7 | 51583 | False
73 | 1 | 4.772 | 7.184 | 7.603 | 103702.3 | 85752.7 | 45969.8 | False
73 | 1 | 4.762 | 7.181 | 7.59 | 118908 | 97550.5 | 55794.5 | False
75 | 1 | 4.764 | 7.227 | 7.604 | 239667.9 | 108651.1 | 140784.7 | False
75 | 1 | 4.755 | 7.229 | 7.596 | 274179.5 | 123319.2 | 159669.7 | False
75 | 1 | 4.755 | 7.221 | 7.593 | 249933.1 | 113416.8 | 146476 | False
77 | 1 | 4.781 | 7.239 | 7.639 | 202171.2 | 81118.6 | 106530.2 | False
77 | 1 | 4.767 | 7.222 | 7.616 | 209310.3 | 82603.4 | 109691.6 | False
77 | 1 | 4.758 | 7.217 | 7.604 | 219900.7 | 87160.1 | 117115.5 | False
79 | 1 | 4.725 | 7.177 | 7.551 | 208733.9 | 89745.6 | 108388.6 | False
79 | 1 | 4.721 | 7.181 | 7.544 | 232850.7 | 99840 | 132564.8 | False
79 | 1 | 4.713 | 7.171 | 7.531 | 236605.9 | 101422.2 | 137722 | False
81 | 1 | 4.755 | 7.217 | 7.613 | 205637 | 78472.5 | 103966.2 | False
81 | 1 | 4.756 | 7.215 | 7.601 | 229484 | 88200.2 | 120509.3 | False
81 | 1 | 4.756 | 7.214 | 7.601 | 225951.6 | 86579.4 | 117673.5 | False
83 | 1 | 4.742 | 7.201 | 7.577 | 196687.3 | 81984.2 | 111048.3 | False
83 | 1 | 4.731 | 7.192 | 7.568 | 220004.5 | 92009.3 | 116296.9 | False
83 | 1 | 4.73 | 7.183 | 7.565 | 210491.2 | 90311.6 | 101144 | False
84 | 1 | 4.773 | 7.225 | 7.623 | 194007 | 78405.1 | 95896.8 | False
84 | 1 | 4.772 | 7.23 | 7.621 | 213596.4 | 85069.5 | 111189 | False
84 | 1 | 4.768 | 7.222 | 7.615 | 201533.4 | 81124.8 | 108503.6 | False
85 | 1 | 4.786 | 7.194 | 7.708 | 84412 | 85333.3 | 32723.8 | False
85 | 1 | 4.779 | 7.18 | 7.698 | 82585.1 | 83819.4 | 29808 | False
85 | 1 | 4.775 | 7.174 | 7.691 | 79367.8 | 78668 | 26800.5 | False
86 | 1 | 4.78 | 7.189 | 7.628 | 88198.7 | 89013.5 | 33719.8 | False
86 | 1 | 4.773 | 7.18 | 7.616 | 89287.8 | 90270.2 | 33111 | False
86 | 1 | 4.76 | 7.17 | 7.594 | 98476.5 | 100678.5 | 37321.2 | False
91 | 1 | 4.791 | 7.219 | 7.643 | 139381.6 | 85070.4 | 61116.7 | False
91 | 1 | 4.781 | 7.211 | 7.627 | 150259.1 | 91313.8 | 69541.2 | False
91 | 1 | 4.774 | 7.204 | 7.617 | 162256.6 | 99771.9 | 76394.3 | False
92 | 1 | 4.784 | 7.214 | 7.629 | 148752.5 | 102025.3 | 72135.5 | False
92 | 1 | 4.781 | 7.207 | 7.622 | 145090.7 | 100742.8 | 72879.7 | False
92 | 1 | 4.779 | 7.207 | 7.621 | 149112.7 | 102608.6 | 73933.9 | False
95 | 1 | 4.782 | 7.205 | 7.629 | 138173.9 | 84309 | 61633.2 | False
95 | 1 | 4.776 | 7.207 | 7.621 | 156616.1 | 95090.5 | 72656.9 | False
95 | 1 | 4.775 | 7.199 | 7.621 | 146940.3 | 89337.3 | 65431.3 | False
96 | 1 | 4.786 | 7.218 | 7.638 | 154938.2 | 95497.8 | 68777.1 | False
96 | 1 | 4.785 | 7.203 | 7.635 | 127853.7 | 77992.3 | 56897.5 | False
96 | 1 | 4.781 | 7.202 | 7.628 | 139565.7 | 85885.4 | 61781.3 | False
99 | 1 | 4.793 | 7.215 | 7.7 | 130201.7 | 75956.1 | 50813.3 | False
99 | 1 | 4.798 | 7.228 | 7.656 | 142249.3 | 87748.3 | 66074.2 | False
99 | 1 | 4.778 | 7.21 | 7.624 | 154812.2 | 97242.4 | 74547.2 | False
100 | 1 | 4.794 | 7.214 | 7.646 | 123067.3 | 88783.7 | 59180 | False
100 | 1 | 4.781 | 7.212 | 7.623 | 154479.2 | 113176.5 | 79464.8 | False
100 | 1 | 4.778 | 7.205 | 7.618 | 146633.6 | 109973.5 | 72422.9 | False
103 | 1 | 4.79 | 7.217 | 7.637 | 139741.6 | 103463 | 67732.3 | False
103 | 1 | 4.789 | 7.218 | 7.629 | 147699.7 | 110793.7 | 75681.7 | False
103 | 1 | 4.784 | 7.205 | 7.624 | 134134.9 | 100525.2 | 67282.5 | False
105 | 1 | 4.741 | 7.171 | 7.567 | 145381.8 | 87815.6 | 70504.3 | False
105 | 1 | 4.737 | 7.173 | 7.565 | 154102.4 | 93318.7 | 77030.8 | False
105 | 1 | 4.731 | 7.169 | 7.557 | 162598 | 98744 | 80478.3 | False
107 | 1 | 4.788 | 7.216 | 7.638 | 138877.4 | 86962 | 61949.6 | False
107 | 1 | 4.787 | 7.215 | 7.637 | 141029.4 | 89446 | 64067.7 | False
107 | 1 | 4.787 | 7.215 | 7.634 | 140994.8 | 89799.1 | 66360.7 | False
109 | 1 | 4.762 | 7.229 | 7.64 | 235002.8 | 84113.2 | 80514.8 | False
109 | 1 | 4.758 | 7.213 | 7.635 | 212031.2 | 77778.1 | 68292 | False
109 | 1 | 4.758 | 7.211 | 7.631 | 207133.7 | 75629.3 | 71877.8 | False
110 | 1 | 4.763 | 7.227 | 7.643 | 230006.4 | 82830.3 | 77892.6 | False
110 | 1 | 4.749 | 7.21 | 7.622 | 232832.1 | 84031.1 | 78850.8 | False
110 | 1 | 4.746 | 7.211 | 7.62 | 250835.5 | 88093.9 | 82477.2 | False
113 | 1 | 5.031 | 7.262 | 7.935 | 8537.8 | 78595.3 | 8419.3 | False
113 | 1 | 4.994 | 7.236 | 7.881 | 8956.5 | 78282.7 | 9629.5 | False
113 | 1 | 4.987 | 7.228 | 7.862 | 9568 | 86920.2 | 11400.8 | False
114 | 1 | 4.95 | 7.23 | 7.806 | 12502.8 | 74245.1 | 17021.4 | False
114 | 1 | 4.95 | 7.233 | 7.803 | 13032.2 | 78005.6 | 19605.6 | False
114 | 1 | 4.941 | 7.225 | 7.796 | 14753.8 | 86427.4 | 21157.7 | False
115 | 1 | 4.943 | 7.227 | 7.803 | 13358.9 | 80744.3 | 18372.2 | False
115 | 1 | 4.946 | 7.242 | 7.798 | 14434.1 | 91736.5 | 19670 | False
115 | 1 | 4.933 | 7.23 | 7.785 | 15014.5 | 96139.4 | 22025.8 | False
116 | 1 | 4.938 | 7.237 | 7.801 | 13589.6 | 85643.2 | 18390.4 | False
116 | 1 | 4.931 | 7.22 | 7.777 | 13124.1 | 91460.9 | 18497.5 | False
116 | 1 | 4.921 | 7.218 | 7.776 | 14196.7 | 94306.1 | 18668.5 | False
117 | 1 | 4.928 | 7.232 | 7.779 | 15628.5 | 87322.7 | 22630.8 | False
117 | 1 | 4.919 | 7.217 | 7.767 | 14546 | 83535.4 | 19862.2 | False
117 | 1 | 4.916 | 7.215 | 7.765 | 14510.8 | 87654.1 | 21954.2 | False
118 | 1 | 4.904 | 7.214 | 7.744 | 17286.3 | 110878.7 | 27128.2 | False
118 | 1 | 4.899 | 7.214 | 7.737 | 18305 | 119284.9 | 30453.2 | False
118 | 1 | 4.888 | 7.205 | 7.732 | 18753 | 113936.1 | 27912.1 | False
119 | 1 | 4.89 | 7.233 | 7.744 | 25633 | 88300.3 | 34792.6 | False
119 | 1 | 4.889 | 7.232 | 7.737 | 25358.4 | 87830.8 | 34217.2 | False
119 | 1 | 4.877 | 7.215 | 7.653 | 26419.3 | 94467.1 | 36081.6 | False
120 | 1 | 4.99 | 7.245 | 7.862 | 7773.7 | 83523.7 | 11214 | False
120 | 1 | 4.953 | 7.215 | 7.835 | 9970.1 | 82219.7 | 8673.6 | False
120 | 1 | 4.945 | 7.213 | 7.823 | 8529.6 | 82869.4 | 10203.8 | False
121 | 1 | 4.88 | 7.209 | 7.736 | 21398.1 | 65429 | 21535.6 | False
121 | 1 | 4.875 | 7.21 | 7.73 | 25231.8 | 82401.2 | 29857.4 | False
121 | 1 | 4.874 | 7.205 | 7.72 | 24005.6 | 84673.7 | 30008.3 | False
122 | 1 | 4.881 | 7.217 | 7.726 | 24211.2 | 74169.6 | 32567.2 | False
122 | 1 | 4.867 | 7.205 | 7.716 | 26244.8 | 76066.5 | 30741.2 | False
122 | 1 | 4.867 | 7.2 | 7.7 | 25414.7 | 77245.3 | 31955.3 | False
123 | 1 | 4.765 | 7.221 | 7.61 | 187527.2 | 78902.1 | 97355.1 | False
123 | 1 | 4.753 | 7.208 | 7.595 | 201327 | 81974.2 | 102170.2 | False
123 | 1 | 4.751 | 7.2 | 7.585 | 191555 | 79567.3 | 98954.2 | False
124 | 1 | 4.737 | 7.196 | 7.554 | 214951.2 | 123218.1 | 138469.7 | False
124 | 1 | 4.733 | 7.207 | 7.552 | 256845.7 | 147274.9 | 175650.3 | False
124 | 1 | 4.722 | 7.197 | 7.533 | 269274.8 | 160840.6 | 193690.8 | False
127 | 1 | 4.823 | 7.204 | 7.799 | 50264.5 | 67297.7 | 9484.9 | False
127 | 1 | 4.814 | 7.221 | 7.786 | 68735.1 | 88736.9 | 13894.2 | False
127 | 1 | 4.816 | 7.218 | 7.78 | 66724.8 | 86416 | 12638.8 | False
128 | 1 | 4.821 | 7.206 | 7.806 | 54856.6 | 72373.5 | 10666.8 | False
128 | 1 | 4.808 | 7.195 | 7.771 | 56456 | 75301.4 | 10675.6 | False
128 | 1 | 4.804 | 7.193 | 7.764 | 62019.4 | 82253.4 | 12187.2 | False
131 | 1 | 4.808 | 7.216 | 7.737 | 104156 | 83531.3 | 37708.5 | False
131 | 1 | 4.807 | 7.214 | 7.732 | 104117.5 | 83712.8 | 39454.4 | False
131 | 1 | 4.803 | 7.225 | 7.67 | 126209.2 | 101274 | 48891.8 | False
132 | 1 | 4.798 | 7.209 | 7.727 | 104222.4 | 86240 | 44687 | False
132 | 1 | 4.795 | 7.205 | 7.726 | 110458.4 | 90862.3 | 47645.3 | False
132 | 1 | 4.798 | 7.21 | 7.725 | 113152.1 | 93628.7 | 49519 | False
134 | 1 | 4.796 | 7.26 | 7.665 | 204956.4 | 84934.5 | 110424.1 | False
134 | 1 | 4.78 | 7.24 | 7.641 | 210351.8 | 87310.9 | 113865.7 | False
134 | 1 | 4.774 | 7.232 | 7.634 | 205041.7 | 85881 | 111528.3 | False
135 | 1 | 4.767 | 7.229 | 7.616 | 243034.8 | 100385 | 133936.4 | False
135 | 1 | 4.761 | 7.217 | 7.61 | 229346.3 | 95261.9 | 123736.3 | False
135 | 1 | 4.755 | 7.223 | 7.607 | 250633 | 103333.5 | 137280 | False
137 | 1 | 4.806 | 7.226 | 7.668 | 117015.8 | 87148.6 | 53758.1 | False
137 | 1 | 4.797 | 7.212 | 7.65 | 120583.4 | 91038.6 | 55061.4 | False
137 | 1 | 7.794 | 7.209 | 7.646 | 121317.8 | 91288.8 | 95449 | False
138 | 1 | 4.835 | 7.238 | 7.793 | 90232.6 | 84243.2 | 30211.7 | False
138 | 1 | 4.814 | 7.227 | 7.775 | 102459.6 | 95616.6 | 37427.5 | False
138 | 1 | 4.812 | 7.216 | 7.765 | 96060.6 | 90103 | 34550 | False
140 | 1 | 4.754 | 7.222 | 7.606 | 261919.4 | 92216.4 | 141643.5 | False
140 | 1 | 4.747 | 7.208 | 7.598 | 241328.1 | 84803.2 | 129581.9 | False
140 | 1 | 4.744 | 7.206 | 7.591 | 252319.8 | 89126.6 | 136591.1 | False
141 | 1 | 4.756 | 7.225 | 7.615 | 247891.9 | 98408.9 | 129855.7 | False
141 | 1 | 4.761 | 7.219 | 7.613 | 226446 | 89558.3 | 117446.6 | False
141 | 1 | 4.738 | 7.209 | 7.591 | 268133.2 | 106558.4 | 140476.2 | False
143 | 1 | 4.822 | 7.23 | 7.793 | 94309.6 | 86304 | 33071.7 | False
143 | 1 | 4.812 | 7.211 | 7.763 | 77927.8 | 81917.7 | 29524.7 | False
143 | 1 | 4.803 | 7.204 | 7.76 | 92060.8 | 85168.5 | 31187 | False
144 | 1 | 4.828 | 7.226 | 7.787 | 77615.6 | 90866.8 | 25264.3 | False
144 | 1 | 4.814 | 7.204 | 7.767 | 75717 | 88921.3 | 24562.9 | False
144 | 1 | 4.812 | 7.201 | 7.764 | 77714.4 | 90722.6 | 24479.6 | False
146 | 1 | 4.76 | 7.224 | 7.66 | 231348.6 | 88178.2 | 124658.9 | False
146 | 1 | 4.768 | 7.236 | 7.634 | 225637 | 86319.7 | 120152.7 | False
146 | 1 | 4.745 | 7.209 | 7.606 | 226621.1 | 86509.3 | 121091.4 | False
147 | 1 | 4.759 | 7.223 | 7.62 | 240661.2 | 86464.3 | 127578.9 | False
147 | 1 | 4.754 | 7.216 | 7.613 | 237612.4 | 85722.5 | 124132.7 | False
147 | 1 | 4.751 | 7.197 | 7.602 | 205322.1 | 73547.4 | 104234.8 | False
149 | 1 | 4.806 | 7.206 | 7.765 | 93430.1 | 92807.5 | 29250.5 | False
149 | 1 | 4.803 | 7.2 | 7.762 | 87933.6 | 88219 | 28757.2 | False
149 | 1 | 4.803 | 7.199 | 7.76 | 87978.6 | 88254.1 | 28826.8 | False
150 | 1 | 4.815 | 7.203 | 7.789 | 74737.2 | 95946.5 | 21047.2 | False
150 | 1 | 4.815 | 7.2 | 7.787 | 71461.9 | 91571.8 | 20015.7 | False
150 | 1 | 4.81 | 7.197 | 7.782 | 73291.7 | 94115.8 | 21018.4 | False
152 | 1 | 4.774 | 7.236 | 7.637 | 207751.3 | 84588.6 | 113417.2 | False
152 | 1 | 4.771 | 7.232 | 7.631 | 213336 | 86208.3 | 115796.5 | False
152 | 1 | 4.753 | 7.21 | 7.604 | 222364.3 | 90515.9 | 120866 | False
153 | 1 | 4.744 | 7.196 | 7.596 | 218921.5 | 86633.1 | 114856 | False
153 | 1 | 4.742 | 7.195 | 7.59 | 226167.9 | 89842.8 | 120524.4 | False
153 | 1 | 4.741 | 7.193 | 7.588 | 227738.4 | 89371.4 | 120262.3 | False
155 | 1 | 4.833 | 7.211 | 7.84 | 61044.2 | 87699 | 13407.6 | False
155 | 1 | 4.829 | 7.207 | 7.83 | 60564.7 | 88106.6 | 13060.5 | False
155 | 1 | 4.819 | 7.195 | 7.824 | 61570.4 | 88947 | 13806.6 | False
156 | 1 | 4.822 | 7.205 | 7.811 | 66985.8 | 86241.3 | 15124.6 | False
156 | 1 | 4.815 | 7.201 | 7.801 | 68470 | 88963.2 | 15613.3 | False
156 | 1 | 4.819 | 7.202 | 7.8 | 69187.5 | 90573.6 | 17426.4 | False
157 | 1 | 4.774 | 7.219 | 7.627 | 171804.9 | 97610.2 | 95771.8 | False
157 | 1 | 4.754 | 7.192 | 7.595 | 183812.5 | 104121.4 | 102682.7 | False
157 | 1 | 4.753 | 7.189 | 7.593 | 181435.8 | 102576.1 | 100800.4 | False
158 | 1 | 4.772 | 7.216 | 7.629 | 176275.8 | 91426.3 | 93605.9 | False
158 | 1 | 4.761 | 7.202 | 7.611 | 180589.4 | 93516 | 95226.9 | False
158 | 1 | 4.755 | 7.194 | 7.601 | 184035.9 | 95516.4 | 97714.3 | False
160 | 1 | 4.792 | 7.226 | 7.652 | 158753.4 | 84546.9 | 81989.2 | False
160 | 1 | 4.778 | 7.216 | 7.634 | 168648.2 | 90572.4 | 86288 | False
160 | 1 | 4.77 | 7.208 | 7.626 | 171755.9 | 91332.2 | 88704.1 | False
161 | 1 | 4.776 | 7.216 | 7.631 | 168890.3 | 96932.4 | 88922.9 | False
161 | 1 | 4.782 | 7.206 | 7.628 | 144198.4 | 82717.4 | 75903.5 | False
161 | 1 | 4.777 | 7.212 | 7.627 | 167875.5 | 95912.8 | 87934.1 | False
163 | 1 | 4.798 | 7.196 | 7.716 | 75099 | 89117.4 | 31979.2 | False
163 | 1 | 4.797 | 7.192 | 7.708 | 76351.5 | 93344 | 33652.7 | False
163 | 1 | 4.797 | 7.194 | 7.636 | 79147.4 | 95083.5 | 35383 | False
164 | 1 | 4.793 | 7.2 | 7.633 | 86368.4 | 106715.9 | 33903.4 | False
164 | 1 | 4.794 | 7.196 | 7.628 | 84833.8 | 104700.7 | 34796.5 | False
164 | 1 | 4.791 | 7.192 | 7.623 | 86282.5 | 107186.1 | 39006.4 | False
167 | 1 | 4.748 | 7.189 | 7.588 | 167718.2 | 74413.4 | 83105.7 | False
167 | 1 | 4.732 | 7.191 | 7.571 | 216505.3 | 112399.1 | 112399.1 | False
167 | 1 | 4.73 | 7.181 | 7.564 | 197503.7 | 92063.4 | 105609.2 | False
168 | 1 | 4.721 | 7.188 | 7.558 | 255173.5 | 91474.7 | 131500 | False
168 | 1 | 4.719 | 7.185 | 7.556 | 251543.7 | 90201.3 | 128842.1 | False
168 | 1 | 4.717 | 7.181 | 7.552 | 252092.8 | 89227.3 | 128916.6 | False
171 | 1 | 4.785 | 7.185 | 7.618 | 86427.9 | 86729.8 | 39123.4 | False
171 | 1 | 4.778 | 7.183 | 7.608 | 94964.3 | 94611.6 | 41947 | False
171 | 1 | 4.778 | 7.184 | 7.608 | 97545.3 | 99015.9 | 46967.3 | False
172 | 1 | 4.791 | 7.19 | 7.63 | 83111.5 | 85894.5 | 37151.5 | False
172 | 1 | 4.79 | 7.195 | 7.628 | 89970.5 | 90934.5 | 37250.6 | False
172 | 1 | 4.786 | 7.184 | 7.621 | 84576.1 | 87172.9 | 34683.8 | False
175 | 1 | 4.734 | 7.196 | 7.578 | 230706.6 | 85209.1 | 117175.4 | False
175 | 1 | 4.723 | 7.178 | 7.556 | 226730.1 | 83924 | 115218.1 | False
175 | 1 | 4.716 | 7.177 | 7.552 | 245523.9 | 90797.7 | 125857.1 | False
176 | 1 | 4.741 | 7.205 | 7.593 | 229936.3 | 77398.5 | 103824.8 | False
176 | 1 | 4.725 | 7.2 | 7.563 | 281372.2 | 99683 | 148414.1 | False
176 | 1 | 4.702 | 7.174 | 7.532 | 299391.7 | 105346.2 | 156798.5 | False
179 | 1 | 4.792 | 7.226 | 7.652 | 158753.4 | 84546.9 | 81989.2 | False
179 | 1 | 4.778 | 7.216 | 7.634 | 168648.2 | 90572.4 | 86288 | False
179 | 1 | 4.77 | 7.208 | 7.626 | 171755.9 | 91332.2 | 88704.1 | False
180 | 1 | 4.776 | 7.216 | 7.631 | 168890.3 | 96932.4 | 88922.9 | False
180 | 1 | 4.782 | 7.206 | 7.628 | 144198.4 | 82717.4 | 75903.5 | False
180 | 1 | 4.777 | 7.212 | 7.627 | 167875.5 | 95912.8 | 87934.1 | False
181 | 1 | 4.808 | 7.205 | 7.647 | 71806.5 | 103635.8 | 28773.9 | False
181 | 1 | 4.801 | 7.195 | 7.636 | 69754.6 | 103624.2 | 30546.2 | False
181 | 1 | 4.812 | 7.21 | 7.635 | 71275.6 | 103142.2 | 27294.8 | False
182 | 1 | 4.811 | 7.205 | 7.74 | 68905.8 | 97691.7 | 25784.8 | False
182 | 1 | 4.803 | 7.191 | 7.725 | 69291.8 | 97991.6 | 24434.9 | False
182 | 1 | 4.806 | 7.191 | 7.723 | 63738.9 | 89936.1 | 21489.3 | False
185 | 1 | 4.748 | 7.205 | 7.594 | 196017 | 76539.3 | 99198.9 | False
185 | 1 | 4.716 | 7.172 | 7.548 | 230282.6 | 90944.5 | 118116.5 | False
185 | 1 | 4.702 | 7.166 | 7.544 | 228056.1 | 90210.7 | 117374.5 | False
186 | 1 | 4.724 | 7.183 | 7.564 | 231203.7 | 89211.5 | 109793 | False
186 | 1 | 4.721 | 7.173 | 7.557 | 220833.9 | 85128.1 | 102284.3 | False
186 | 1 | 4.719 | 7.176 | 7.555 | 229349.7 | 88517.9 | 108590.1 | False
193 | 1 | 4.762 | 7.203 | 7.613 | 144778.5 | 57672.3 | 66390.9 | False
193 | 1 | 4.725 | 7.176 | 7.564 | 192966.7 | 77825.78 | 89693.3 | False
193 | 1 | 4.717 | 7.172 | 7.549 | 216252.2 | 87217.1 | 105223 | False
194 | 1 | 4.735 | 7.178 | 7.571 | 175021.4 | 82290 | 80698.8 | False
194 | 1 | 4.737 | 7.175 | 7.571 | 163498.9 | 77111.7 | 74096.9 | False
194 | 1 | 4.738 | 7.176 | 7.57 | 163244.3 | 76303.8 | 76043.6 | False
201 | 1 | 4.716 | 7.172 | 7.551 | 222166.3 | 89965.8 | 98331.7 | False
201 | 1 | 4.718 | 7.181 | 7.548 | 237976.1 | 99616.2 | 116785.8 | False
201 | 1 | 4.713 | 7.176 | 7.544 | 237940.8 | 97405.3 | 115735.9 | False
202 | 1 | 4.729 | 7.181 | 7.568 | 198511.9 | 78333.4 | 90454 | False
202 | 1 | 4.719 | 7.171 | 7.554 | 199488.5 | 79172.6 | 90249.3 | False
202 | 1 | 4.717 | 7.172 | 7.552 | 209911.9 | 83451.9 | 95776.1 | False
209 | 1 | 4.725 | 7.173 | 7.557 | 187437.8 | 79778.1 | 87751 | False
209 | 1 | 4.723 | 7.171 | 7.555 | 192331.4 | 81252.2 | 87284.4 | False
209 | 1 | 4.72 | 7.169 | 7.55 | 202434.7 | 87296 | 94338.2 | False
210 | 1 | 4.785 | 7.207 | 7.678 | 95272.2 | 42766.2 | 44066.9 | False
210 | 1 | 4.757 | 7.179 | 7.599 | 114564.8 | 52898.5 | 52624.3 | False
210 | 1 | 4.743 | 7.181 | 7.582 | 151415.6 | 67581.1 | 68957.2 | False
217 | 1 | 4.851 | 7.239 | 7.782 | 39067.6 | 18434.3 | 16973.1 | False
217 | 1 | 4.785 | 7.211 | 7.638 | 106346.9 | 47520.2 | 54276.5 | False
217 | 1 | 4.768 | 7.196 | 7.616 | 122383.9 | 54453.4 | 58557.2 | False
218 | 1 | 4.794 | 7.201 | 7.727 | 68920.9 | 28727.8 | 23194.1 | False
218 | 1 | 4.773 | 7.19 | 7.656 | 98321.9 | 39682.6 | 47028.3 | False
218 | 1 | 4.774 | 7.211 | 7.624 | 122485.3 | 51240.4 | 60289.9 | False
221 | 1 | 4.794 | 7.202 | 7.709 | 74408 | 36258.6 | 29233.4 | False
221 | 1 | 4.794 | 7.2 | 7.704 | 70878.7 | 34117.4 | 27774.4 | False
221 | 1 | 4.798 | 7.208 | 7.704 | 74152.9 | 36080.2 | 30709 | False
222 | 1 | 4.768 | 7.186 | 7.659 | 105991.7 | 52138.6 | 45508.6 | False
222 | 1 | 4.763 | 7.188 | 7.604 | 117807.9 | 58134.9 | 56434.1 | False
222 | 1 | 4.758 | 7.186 | 7.598 | 124445.1 | 64241.3 | 57479.6 | False
226 | 1 | 4.762 | 7.148 | 7.647 | 78598.3 | 31979.9 | 34482.2 | False
226 | 1 | 4.699 | 7.148 | 7.518 | 171973 | 72800 | 73203.8 | False
226 | 1 | 4.691 | 7.145 | 7.504 | 184550.4 | 78504.5 | 83926 | False
236 | 4 | 4.867 | 7.355 | 7.736 | 273254 | 240053 | 246980 | False
236 | 4 | 4.842 | 7.334 | 7.702 | 309470 | 274281 | 307328 | False
236 | 4 | 4.834 | 7.326 | 7.698 | 323186 | 286964 | 323884 | False
237 | 4 | 4.885 | 7.331 | 7.782 | 148373 | 74334 | 87470 | False
237 | 4 | 4.876 | 7.315 | 7.763 | 153029 | 76938 | 91398 | False
237 | 4 | 4.876 | 7.314 | 7.762 | 142779 | 74681 | 90776 | False
238 | 4 | 4.871 | 7.303 | 7.758 | 135984 | 60125 | 77484 | False
238 | 4 | 4.847 | 7.299 | 7.734 | 205428 | 91383 | 120235 | False
238 | 4 | 4.784 | 7.254 | 7.698 | 185270 | 82691 | 106980 | False
239 | 4 | 4.853 | 7.298 | 7.743 | 176910 | 77729 | 93855 | False
239 | 4 | 4.852 | 7.307 | 7.74 | 211369 | 94182 | 126743 | False
239 | 4 | 4.838 | 7.297 | 7.724 | 236752 | 104157 | 140210 | False
240 | 4 | 4.859 | 7.301 | 7.75 | 171424 | 80550 | 90089 | False
240 | 4 | 4.856 | 7.3 | 7.749 | 180310 | 85692 | 92901 | False
240 | 4 | 4.85 | 7.296 | 7.741 | 189841 | 87695 | 95299 | False
241 | 4 | 4.926 | 7.297 | 7.781 | 20322 | 42254 | 28225 | False
241 | 4 | 4.922 | 7.291 | 7.78 | 16679 | 40582 | 26455 | False
241 | 4 | 4.812 | 7.321 | 7.636 | 357284 | 72074 | 430580 | False
242 | 4 | 4.871 | 7.336 | 7.776 | 212505 | 99824 | 119557 | False
242 | 4 | 4.87 | 7.32 | 7.769 | 170617 | 81307 | 94094 | False
242 | 4 | 4.862 | 7.317 | 7.763 | 182220 | 86369 | 102811 | False
243 | 4 | 4.86 | 7.32 | 7.759 | 210741 | 97339 | 117241 | False
243 | 4 | 4.855 | 7.307 | 7.753 | 178746 | 83048 | 99568 | False
243 | 4 | 4.852 | 7.308 | 7.748 | 201973 | 93800 | 112445 | False
244 | 4 | 4.86 | 7.305 | 7.746 | 166505 | 78184 | 105150 | False
244 | 4 | 4.852 | 7.306 | 7.74 | 197447 | 91564 | 123256 | False
244 | 4 | 4.946 | 7.306 | 7.735 | 218529 | 101782 | 137865 | False
245 | 4 | 4.865 | 7.318 | 7.758 | 174670 | 79463 | 108168 | False
245 | 4 | 4.863 | 7.3 | 7.75 | 150291 | 68563 | 89361 | False
245 | 4 | 4.842 | 7.302 | 7.729 | 231203 | 105383 | 139935 | False
246 | 4 | 4.846 | 7.296 | 7.729 | 192247 | 82684 | 119012 | False
246 | 4 | 4.832 | 7.297 | 7.72 | 244060 | 103797 | 149216 | False
246 | 4 | 4.833 | 7.295 | 7.716 | 247469 | 106375 | 154696 | False
247 | 4 | 4.856 | 7.301 | 7.74 | 175404 | 78278 | 109006 | False
247 | 4 | 4.852 | 7.297 | 7.737 | 177702 | 78565 | 111103 | False
247 | 4 | 4.832 | 7.292 | 7.717 | 233778 | 104408 | 145989 | False
248 | 4 | 4.862 | 7.3 | 7.748 | 148393 | 69890 | 91978 | False
248 | 4 | 4.863 | 7.294 | 7.745 | 133365 | 63923 | 84212 | False
248 | 4 | 4.854 | 7.285 | 7.735 | 132381 | 62744 | 82870 | False
249 | 4 | 4.849 | 7.299 | 7.732 | 196746 | 88113 | 123325 | False
249 | 4 | 4.844 | 7.295 | 7.731 | 197590 | 88004 | 122865 | False
249 | 4 | 4.837 | 7.292 | 7.72 | 229084 | 103055 | 146524 | False
250 | 4 | 4.859 | 7.291 | 7.739 | 144860 | 94148 | 94141 | False
250 | 4 | 4.856 | 7.276 | 7.73 | 124157 | 79440 | 78873 | False
250 | 4 | 4.849 | 7.278 | 7.725 | 143973 | 92803 | 91938 | False
251 | 4 | 4.834 | 7.28 | 7.709 | 201051 | 88495 | 129210 | False
251 | 4 | 4.827 | 7.267 | 7.702 | 183070 | 81256 | 117820 | False
251 | 4 | 4.825 | 7.275 | 7.7 | 221145 | 97651 | 143084 | False
252 | 4 | 4.891 | 7.29 | 7.789 | 57906 | 45007 | 17548 | False
252 | 4 | 4.875 | 7.278 | 7.771 | 75445 | 58533 | 23189 | False
252 | 4 | 4.862 | 7.277 | 7.76 | 104032 | 79360 | 33241 | False
253 | 4 | 4.89 | 7.296 | 7.79 | 65607 | 47077 | 20875 | False
253 | 4 | 4.869 | 7.272 | 7.762 | 80928 | 59167 | 26427 | False
253 | 4 | 4.861 | 7.272 | 7.76 | 85342 | 62200 | 27216 | False
254 | 4 | 4.868 | 7.277 | 7.76 | 88650 | 55687 | 31375 | False
254 | 4 | 4.866 | 7.276 | 7.758 | 92053 | 58376 | 32634 | False
254 | 4 | 4.868 | 7.276 | 7.758 | 88277 | 56449 | 32610 | False
255 | 4 | 4.857 | 7.273 | 7.748 | 113627 | 77731 | 41862 | False
255 | 4 | 4.857 | 7.268 | 7.747 | 95320 | 66734 | 35804 | False
255 | 4 | 4.851 | 7.274 | 7.743 | 130184 | 90163 | 49623 | False
256 | 4 | 4.861 | 7.272 | 7.756 | 96460 | 64693 | 28760 | False
256 | 4 | 4.859 | 7.274 | 7.755 | 102999 | 69890 | 31897 | False
256 | 4 | 4.861 | 7.272 | 7.755 | 96156 | 64658 | 28837 | False
257 | 4 | 4.95 | 7.311 | 7.855 | 7903 | 5165 | 2221 | False
257 | 4 | 4.918 | 7.296 | 7.815 | 26404 | 15867 | 7565 | False
257 | 4 | 4.885 | 7.289 | 7.781 | 63414 | 39511 | 20170 | False
258 | 4 | 4.925 | 7.295 | 7.822 | 18159 | 13464 | 5230 | False
258 | 4 | 4.917 | 7.292 | 7.812 | 22388 | 16517 | 6966 | False
258 | 4 | 4.909 | 7.296 | 7.801 | 35878 | 26348 | 11192 | False
259 | 4 | 4.916 | 7.323 | 7.819 | 51413 | 34473 | 16775 | False
259 | 4 | 4.905 | 7.293 | 7.796 | 39344 | 25465 | 12027 | False
259 | 4 | 4.882 | 7.286 | 7.776 | 61353 | 42291 | 20669 | False
260 | 4 | 4.916 | 7.309 | 7.817 | 36702 | 25607 | 10426 | False
260 | 4 | 4.916 | 7.309 | 7.816 | 40175 | 27917 | 11645 | False
260 | 4 | 4.909 | 7.317 | 7.813 | 60145 | 41368 | 17419 | False
261 | 4 | 4.915 | 7.308 | 7.813 | 40607 | 28654 | 12678 | False
261 | 4 | 4.905 | 7.301 | 7.802 | 46572 | 32304 | 14198 | False
261 | 4 | 4.887 | 7.293 | 7.783 | 63129 | 45780 | 21231 | False
262 | 4 | 4.917 | 7.308 | 7.812 | 38570 | 26064 | 12308 | False
262 | 4 | 4.911 | 7.307 | 7.806 | 43661 | 29904 | 14107 | False
262 | 4 | 4.895 | 7.3 | 7.793 | 56956 | 38262 | 18730 | False
263 | 4 | 4.882 | 7.283 | 7.781 | 47363 | 31811 | 15372 | False
263 | 4 | 4.873 | 7.287 | 7.77 | 80633 | 56008 | 27856 | False
263 | 4 | 4.83 | 7.27 | 7.75 | 104791 | 71192 | 36178 | False
264 | 4 | 4.949 | 7.285 | 7.805 | 1986 | 57336 | 2008 | False
264 | 4 | 4.954 | 7.294 | 7.804 | 2423 | 70625 | 2490 | False
264 | 4 | 4.94 | 7.281 | 7.798 | 2279 | 68238 | 2629 | False
265 | 4 | 4.94 | 7.289 | 7.796 | 3861 | 61228 | 4615 | False
265 | 4 | 4.939 | 7.282 | 7.789 | 4330 | 71304 | 5067 | False
265 | 4 | 4.938 | 7.276 | 7.783 | 4197 | 67465 | 4842 | False
266 | 4 | 4.932 | 7.276 | 7.785 | 4494 | 50789 | 6037 | False
266 | 4 | 4.929 | 7.273 | 7.775 | 6583 | 75677 | 8683 | False
266 | 4 | 4.929 | 7.27 | 7.774 | 5466 | 63638 | 7302 | False
267 | 4 | 4.934 | 7.72 | 7.79 | 3482 | 31221 | 4274 | False
267 | 4 | 4.925 | 7.721 | 7.77 | 7201 | 66908 | 10049 | False
267 | 4 | 4.924 | 7.265 | 7.766 | 6777 | 60621 | 8432 | False
268 | 4 | 4.912 | 7.268 | 7.763 | 12954 | 55278 | 13087 | False
268 | 4 | 4.911 | 7.269 | 7.762 | 15529 | 61542 | 15661 | False
268 | 4 | 4.909 | 7.268 | 7.761 | 15549 | 63412 | 15259 | False
269 | 4 | 4.902 | 7.264 | 7.755 | 16275 | 37842 | 17233 | False
269 | 4 | 4.903 | 7.268 | 7.754 | 19737 | 45104 | 20931 | False
269 | 4 | 4.898 | 7.265 | 7.747 | 23153 | 55113 | 23014 | False
270 | 4 | 4.911 | 7.288 | 7.77 | 23616 | 43625 | 27613 | False
270 | 4 | 4.902 | 7.281 | 7.753 | 31051 | 52891 | 36141 | False
270 | 4 | 4.888 | 7.266 | 7.733 | 36525 | 63375 | 40388 | False
271 | 4 | 4.948 | 7.284 | 7.839 | 2064 | 66976 | 2180 | False
271 | 4 | 4.954 | 7.289 | 7.807 | 1908 | 89716 | 2225 | False
271 | 4 | 4.942 | 7.273 | 7.797 | 2387 | 79677 | 2968 | False
272 | 4 | 4.958 | 7.284 | 7.868 | 1288 | 70655 | 1408 | False
272 | 4 | 4.957 | 7.271 | 7.847 | 1053 | 75113 | 1062 | False
272 | 4 | 4.949 | 7.275 | 7.838 | 1330 | 74008 | 1548 | False
273 | 4 | 4.953 | 7.271 | 7.857 | 840 | 57531 | 1196 | False
273 | 4 | 4.94 | 7.266 | 7.84 | 1097 | 69464 | 1284 | False
273 | 4 | 4.948 | 7.269 | 7.839 | 1134 | 75043 | 1373 | False
274 | 4 | 4.963 | 7.287 | 7.874 | 1276 | 65951 | 1426 | False
274 | 4 | 4.943 | 7.266 | 7.853 | 1636 | 89943 | 1822 | False
274 | 4 | 4.961 | 7.293 | 7.851 | 1195 | 56919 | 1445 | False
275 | 4 | 4.947 | 7.276 | 7.838 | 1542 | 71784 | 2075 | False
275 | 4 | 4.946 | 7.269 | 7.836 | 1540 | 69284 | 1896 | False
275 | 4 | 4.949 | 7.278 | 7.798 | 1819 | 82557 | 2272 | False
276 | 4 | 4.952 | 7.286 | 7.851 | 1658 | 60712 | 2064 | False
276 | 4 | 4.964 | 7.272 | 7.85 | 636 | 36213 | 1011 | False
276 | 4 | 4.939 | 7.265 | 7.849 | 1204 | 50417 | 1502 | False
277 | 4 | 4.957 | 7.27 | 7.858 | 988 | 41886 | 1301 | False
277 | 4 | 4.959 | 7.271 | 7.848 | 871 | 34731 | 929 | False
277 | 4 | 4.96 | 7.271 | 7.848 | 1237 | 45167 | 1462 | False
278 | 4 | 4.943 | 7.267 | 7.841 | 1752 | 72143 | 1807 | False
278 | 4 | 4.943 | 7.269 | 7.841 | 2058 | 69992 | 2156 | False
278 | 4 | 4.939 | 7.265 | 7.825 | 1895 | 68671 | 2068 | False
279 | 5 | 4.821 | 7.263 | 7.689 | 147983 | 66094 | 73283 | False
279 | 5 | 4.821 | 7.261 | 7.687 | 140693 | 63358 | 70965 | False
279 | 5 | 4.808 | 7.244 | 7.664 | 147786 | 64580 | 72656 | False
280 | 5 | 4.814 | 7.26 | 7.687 | 152661 | 65025 | 73531 | False
280 | 5 | 4.797 | 7.243 | 7.658 | 181273 | 74706 | 88134 | False
280 | 5 | 4.794 | 7.24 | 7.656 | 180757 | 73797 | 85123 | False
281 | 5 | 4.779 | 7.238 | 7.61 | 221374 | 184728 | 173948 | False
281 | 5 | 4.78 | 7.238 | 7.606 | 224437 | 189775 | 184690 | False
281 | 5 | 4.773 | 7.236 | 7.595 | 250765 | 212262 | 207838 | False
282 | 5 | 4.798 | 7.238 | 7.639 | 161604 | 76904 | 109078 | False
282 | 5 | 4.795 | 7.236 | 7.635 | 169743 | 82471 | 114803 | False
282 | 5 | 4.777 | 7.236 | 7.617 | 229026 | 106390 | 155440 | False
283 | 5 | 4.798 | 7.236 | 7.649 | 158016 | 61621 | 88103 | False
283 | 5 | 4.801 | 7.233 | 7.649 | 144305 | 55102 | 84477 | False
283 | 5 | 4.797 | 7.236 | 7.648 | 160720 | 61423 | 92417 | False
284 | 5 | 4.797 | 7.234 | 7.642 | 159485 | 57492 | 96858 | False
284 | 5 | 4.785 | 7.234 | 7.632 | 208478 | 74799 | 122687 | False
284 | 5 | 4.776 | 7.217 | 7.632 | 148735 | 54547 | 87274 | False
285 | 5 | 4.837 | 7.239 | 7.715 | 81467 | 37131 | 24281 | False
285 | 5 | 4.822 | 7.248 | 7.701 | 136977 | 68273 | 49095 | False
285 | 5 | 4.812 | 7.232 | 7.682 | 129606 | 64823 | 47833 | False
286 | 5 | 4.83 | 7.249 | 7.711 | 100486 | 47882 | 37210 | False
286 | 5 | 4.827 | 7.235 | 7.696 | 94429 | 44541 | 36960 | False
286 | 5 | 4.82 | 7.235 | 7.692 | 108634 | 50688 | 40046 | False
287 | 5 | 4.848 | 7.236 | 7.709 | 58361 | 27901 | 25888 | False
287 | 5 | 4.791 | 7.23 | 7.65 | 195320 | 97074 | 101690 | False
287 | 5 | 4.789 | 7.229 | 7.648 | 183522 | 93206 | 94618 | False
288 | 5 | 4.78 | 7.217 | 7.64 | 179514 | 69526 | 91530 | False
288 | 5 | 4.775 | 7.236 | 7.637 | 262014 | 100237 | 134501 | False
288 | 5 | 4.767 | 7.204 | 7.63 | 167521 | 65973 | 86610 | False
289 | 5 | 4.815 | 7.228 | 7.683 | 108159 | 48955 | 41551 | False
289 | 5 | 4.808 | 7.225 | 7.675 | 124723 | 53056 | 47452 | False
289 | 5 | 4.795 | 7.234 | 7.669 | 195273 | 86623 | 69777 | False
290 | 5 | 4.807 | 7.252 | 7.663 | 185653 | 141929 | 108393 | False
290 | 5 | 4.801 | 7.248 | 7.658 | 195959 | 145722 | 109238 | False
290 | 5 | 4.762 | 7.241 | 7.617 | 325816 | 245411 | 184250 | False
291 | 5 | 4.82 | 7.234 | 7.69 | 96330 | 28282 | 42025 | False
291 | 5 | 4.814 | 7.23 | 7.665 | 116932 | 39555 | 66467 | False
291 | 5 | 4.804 | 7.23 | 7.661 | 142049 | 47194 | 74724 | False
292 | 5 | 4.875 | 7.24 | 7.732 | 24303 | 9790 | 16232 | False
292 | 5 | 4.824 | 7.228 | 7.679 | 80039 | 29626 | 47147 | False
292 | 5 | 4.792 | 7.229 | 7.644 | 182564 | 67236 | 105080 | False
293 | 5 | 4.82 | 7.245 | 7.669 | 133733 | 49708 | 91299 | False
293 | 5 | 4.805 | 7.245 | 7.649 | 182226 | 70925 | 134872 | False
293 | 5 | 4.796 | 7.244 | 7.642 | 201967 | 76885 | 150103 | False
294 | 5 | 4.849 | 7.248 | 7.705 | 70193 | 26159 | 41912 | False
294 | 5 | 4.842 | 7.241 | 7.699 | 79526 | 27036 | 46097 | False
294 | 5 | 4.819 | 7.242 | 7.667 | 127690 | 50166 | 88793 | False
295 | 5 | 4.886 | 7.252 | 7.704 | 29821 | 74513 | 44743 | False
295 | 5 | 4.875 | 7.241 | 7.694 | 30068 | 73399 | 44159 | False
295 | 5 | 4.871 | 7.247 | 7.685 | 43782 | 114806 | 68654 | False
296 | 5 | 4.947 | 7.244 | 7.823 | 2480 | 66476 | 4315 | False
296 | 5 | 4.937 | 7.242 | 7.806 | 3412 | 66455 | 5510 | False
296 | 5 | 4.92 | 7.239 | 7.736 | 5419 | 68312 | 8975 | False
297 | 5 | 4.962 | 7.268 | 7.839 | 1694 | 24696 | 2739 | False
297 | 5 | 4.953 | 7.249 | 7.826 | 1762 | 30595 | 3026 | False
297 | 5 | 4.929 | 7.236 | 7.738 | 3975 | 71567 | 6466 | False
298 | 5 | 4.929 | 7.237 | 7.729 | 3775 | 97003 | 8707 | False
298 | 5 | 4.934 | 7.23 | 7.726 | 3451 | 82176 | 6008 | False
298 | 5 | 4.929 | 7.229 | 7.721 | 4115 | 97573 | 7306 | False
299 | 5 | 4.889 | 7.236 | 7.702 | 17234 | 86060 | 26701 | False
299 | 5 | 4.9 | 7.237 | 7.715 | 12442 | 60272 | 18001 | False
299 | 5 | 4.897 | 7.231 | 7.705 | 13167 | 66453 | 20869 | False
300 | 5 | 4.967 | 7.238 | 7.823 | 1636 | 55494 | 3392 | False
300 | 5 | 4.951 | 7.228 | 7.82 | 2407 | 80224 | 5023 | False
300 | 5 | 4.958 | 7.257 | 7.752 | 4015 | 133961 | 9903 | False
301 | 5 | 4.824 | 7.256 | 7.683 | 149033 | 60367 | 84860 | False
301 | 5 | 4.798 | 7.245 | 7.656 | 187449 | 79898 | 114207 | False
301 | 5 | 4.78 | 7.251 | 7.64 | 290353 | 120733 | 173921 | False
302 | 5 | 4.86 | 7.265 | 7.735 | 71044 | 24745 | 29871 | False
302 | 5 | 4.858 | 7.261 | 7.732 | 68258 | 23433 | 28152 | False
302 | 5 | 4.807 | 7.253 | 7.673 | 199807 | 73365 | 102396 | False
303 | 5 | 4.833 | 7.256 | 7.7 | 123105 | 39692 | 60298 | False
303 | 5 | 4.799 | 7.253 | 7.656 | 224560 | 83159 | 134619 | False
303 | 5 | 4.784 | 7.248 | 7.639 | 273641 | 102664 | 168129 | False
304 | 4 | 4.846 | 7.279 | 7.73 | 123868 | 51384 | 62939 | False
304 | 4 | 4.82 | 7.257 | 7.702 | 144624 | 60689 | 74411 | False
304 | 4 | 4.821 | 7.259 | 7.697 | 167463 | 68919 | 86466 | False
305 | 4 | 4.832 | 7.254 | 7.705 | 116960 | 49026 | 61692 | False
305 | 4 | 4.829 | 7.25 | 7.703 | 115924 | 46954 | 58720 | False
305 | 4 | 4.817 | 7.268 | 7.701 | 197012 | 78029 | 97999 | False
306 | 4 | 4.844 | 7.256 | 7.72 | 92294 | 39974 | 46843 | False
306 | 4 | 4.822 | 7.263 | 7.701 | 172434 | 72906 | 88136 | False
306 | 4 | 4.827 | 7.256 | 7.701 | 119781 | 51421 | 61302 | False
307 | 4 | 4.826 | 7.25 | 7.701 | 130922 | 52988 | 62529 | False
307 | 4 | 4.829 | 7.252 | 7.701 | 131378 | 52286 | 65783 | False
307 | 4 | 4.824 | 7.255 | 7.7 | 147980 | 59630 | 73156 | False
308 | 4 | 4.797 | 7.245 | 7.675 | 194411 | 79504 | 99241 | False
308 | 4 | 4.797 | 7.247 | 7.669 | 214766 | 89491 | 115188 | False
308 | 4 | 4.789 | 7.244 | 7.667 | 215008 | 88996 | 114471 | False
309 | 4 | 4.844 | 7.278 | 7.731 | 130898 | 51388 | 62788 | False
309 | 4 | 4.83 | 7.26 | 7.707 | 139098 | 54652 | 67646 | False
309 | 4 | 4.781 | 7.231 | 7.677 | 155636 | 60766 | 76193 | False
310 | 3 | 4.837 | 7.239 | 7.715 | 81467 | 37131 | 24281 | False
310 | 3 | 4.822 | 7.248 | 7.701 | 136977 | 68273 | 49095 | False
310 | 3 | 4.812 | 7.232 | 7.682 | 129606 | 64823 | 47833 | False
311 | 3 | 4.83 | 7.249 | 7.711 | 100486 | 47882 | 37210 | False
311 | 3 | 4.827 | 7.235 | 7.696 | 94429 | 44541 | 36960 | False
311 | 3 | 4.82 | 7.235 | 7.692 | 108634 | 50688 | 40046 | False
312 | 3 | 4.848 | 7.236 | 7.709 | 58361 | 27901 | 25888 | False
312 | 3 | 4.791 | 7.23 | 7.65 | 195320 | 97074 | 101690 | False
312 | 3 | 4.789 | 7.229 | 7.648 | 183522 | 93206 | 94618 | False
313 | 3 | 4.78 | 7.217 | 7.64 | 179514 | 69526 | 91530 | False
313 | 3 | 4.775 | 7.236 | 7.637 | 262014 | 100237 | 134501 | False
313 | 3 | 4.767 | 7.204 | 7.63 | 167521 | 65973 | 86610 | False
314 | 3 | 4.815 | 7.228 | 7.683 | 108159 | 48955 | 41551 | False
314 | 3 | 4.808 | 7.225 | 7.675 | 124723 | 53056 | 47452 | False
314 | 3 | 4.795 | 7.234 | 7.669 | 195273 | 86623 | 69777 | False
315 | 3 | 4.807 | 7.252 | 7.663 | 185653 | 141929 | 108393 | False
315 | 3 | 4.801 | 7.248 | 7.658 | 195959 | 145722 | 109238 | False
315 | 3 | 4.762 | 7.241 | 7.617 | 325816 | 245411 | 184250 | False
316 | 3 | 4.81 | 7.211 | 7.669 | 91832 | 87939 | 43443 | False
316 | 3 | 4.813 | 7.213 | 7.665 | 94099 | 93431 | 43532 | False
316 | 3 | 4.808 | 7.209 | 7.661 | 100116 | 100181 | 45017 | False
317 | 3 | 4.832 | 7.214 | 7.68 | 63250 | 61842 | 32386 | False
317 | 3 | 4.816 | 7.217 | 7.67 | 93480 | 97233 | 45057 | False
317 | 3 | 4.819 | 7.214 | 7.667 | 87663 | 88743 | 42626 | False
318 | 3 | 4.814 | 7.226 | 7.69 | 119445 | 93215 | 41375 | False
318 | 3 | 4.805 | 7.212 | 7.68 | 110321 | 84463 | 38015 | False
318 | 3 | 4.784 | 7.199 | 7.655 | 135392 | 103351 | 46883 | False
319 | 3 | 4.802 | 7.213 | 7.672 | 116049 | 114643 | 40832 | False
319 | 3 | 4.79 | 7.195 | 7.654 | 111700 | 98771 | 38867 | False
319 | 3 | 4.787 | 7.192 | 7.651 | 110250 | 104545 | 38450 | False
320 | 3 | 4.795 | 7.21 | 7.665 | 131199 | 97529 | 45550 | False
320 | 3 | 4.788 | 7.202 | 7.657 | 133155 | 100945 | 45512 | False
320 | 3 | 4.791 | 7.201 | 7.657 | 130322 | 97319 | 45302 | False
321 | 3 | 4.784 | 7.205 | 7.653 | 154435 | 71847 | 54226 | False
321 | 3 | 4.77 | 7.221 | 7.64 | 213019 | 101340 | 78547 | False
321 | 3 | 4.771 | 7.203 | 7.639 | 176165 | 81677 | 67586 | False
322 | 3 | 4.769 | 7.2 | 7.642 | 174786 | 88088 | 62255 | False
322 | 3 | 4.77 | 7.202 | 7.637 | 196675 | 100667 | 70753 | False
322 | 3 | 4.767 | 7.196 | 7.637 | 177100 | 89955 | 63438 | False
323 | 3 | 4.82 | 7.234 | 7.69 | 96330 | 28282 | 42025 | False
323 | 3 | 4.814 | 7.23 | 7.665 | 116932 | 39555 | 66467 | False
323 | 3 | 4.804 | 7.23 | 7.661 | 142049 | 47194 | 74724 | False
324 | 3 | 4.875 | 7.24 | 7.732 | 24303 | 9790 | 16232 | False
324 | 3 | 4.824 | 7.228 | 7.679 | 80039 | 29626 | 47147 | False
324 | 3 | 4.792 | 7.229 | 7.644 | 182564 | 67236 | 105080 | False
325 | 3 | 4.82 | 7.245 | 7.669 | 133733 | 49708 | 91299 | False
325 | 3 | 4.805 | 7.245 | 7.649 | 182226 | 70925 | 134872 | False
325 | 3 | 4.796 | 7.244 | 7.642 | 201967 | 76885 | 150103 | False
326 | 3 | 4.849 | 7.248 | 7.705 | 70193 | 26159 | 41912 | False
326 | 3 | 4.842 | 7.241 | 7.699 | 79526 | 27036 | 46097 | False
326 | 3 | 4.819 | 7.242 | 7.667 | 127690 | 50166 | 88793 | False
327 | 3 | 4.77 | 7.214 | 7.646 | 201052 | 78223 | 82922 | False
327 | 3 | 4.763 | 7.234 | 7.645 | 296245 | 117264 | 122718 | False
327 | 3 | 4.762 | 7.21 | 7.632 | 226764 | 88290 | 96485 | False
328 | 3 | 4.779 | 7.233 | 7.657 | 226117 | 73565 | 94554 | False
328 | 3 | 4.752 | 7.216 | 7.628 | 284759 | 97905 | 116060 | False
328 | 3 | 4.741 | 7.21 | 7.617 | 311605 | 105805 | 125057 | False
329 | 3 | 4.768 | 7.209 | 7.62 | 211593 | 75031 | 111645 | False
329 | 3 | 4.767 | 7.199 | 7.62 | 178917 | 60223 | 94250 | False
329 | 3 | 4.748 | 7.196 | 7.599 | 238043 | 88164 | 127727 | False
330 | 3 | 4.759 | 7.195 | 7.589 | 199806 | 81888 | 143218 | False
330 | 3 | 4.75 | 7.194 | 7.578 | 232577 | 97361 | 168470 | False
330 | 3 | 4.747 | 7.197 | 7.577 | 240510 | 99167 | 175766 | False
331 | 3 | 4.769 | 7.2 | 7.617 | 181633 | 72904 | 99884 | False
331 | 3 | 4.76 | 7.196 | 7.609 | 190550 | 75832 | 106787 | False
331 | 3 | 4.756 | 7.196 | 7.603 | 215045 | 88785 | 118598 | False
332 | 3 | 4.77 | 7.205 | 7.623 | 185389 | 72651 | 99992 | False
332 | 3 | 4.766 | 7.21 | 7.618 | 216516 | 86349 | 119783 | False
332 | 3 | 4.769 | 7.207 | 7.617 | 203996 | 80969 | 113134 | False
333 | 3 | 4.78 | 7.201 | 7.662 | 151098 | 54717 | 99075 | False
333 | 3 | 4.782 | 7.206 | 7.624 | 151705 | 56202 | 101733 | False
333 | 3 | 4.726 | 7.203 | 7.6 | 203091 | 75128 | 140961 | False
334 | 3 | 4.886 | 7.252 | 7.704 | 29821 | 74513 | 44743 | False
334 | 3 | 4.875 | 7.241 | 7.694 | 30068 | 73399 | 44159 | False
334 | 3 | 4.871 | 7.247 | 7.685 | 43782 | 114806 | 68654 | False
335 | 3 | 4.947 | 7.244 | 7.823 | 2480 | 66476 | 4315 | False
335 | 3 | 4.937 | 7.242 | 7.806 | 3412 | 66455 | 5510 | False
335 | 3 | 4.92 | 7.239 | 7.736 | 5419 | 68312 | 8975 | False
336 | 3 | 4.962 | 7.268 | 7.839 | 1694 | 24696 | 2739 | False
336 | 3 | 4.953 | 7.249 | 7.826 | 1762 | 30595 | 3026 | False
336 | 3 | 4.929 | 7.236 | 7.738 | 3975 | 71567 | 6466 | False
337 | 3 | 4.929 | 7.237 | 7.729 | 3775 | 97003 | 8707 | False
337 | 3 | 4.934 | 7.23 | 7.726 | 3451 | 82176 | 6008 | False
337 | 3 | 4.929 | 7.229 | 7.721 | 4115 | 97573 | 7306 | False
338 | 3 | 4.889 | 7.236 | 7.702 | 17234 | 86060 | 26701 | False
338 | 3 | 4.9 | 7.237 | 7.715 | 12442 | 60272 | 18001 | False
338 | 3 | 4.897 | 7.231 | 7.705 | 13167 | 66453 | 20869 | False
339 | 3 | 4.967 | 7.238 | 7.823 | 1636 | 55494 | 3392 | False
339 | 3 | 4.951 | 7.228 | 7.82 | 2407 | 80224 | 5023 | False
339 | 3 | 4.958 | 7.257 | 7.752 | 4015 | 133961 | 9903 | False
340 | 3 | 4.801 | 7.219 | 7.666 | 129198 | 62472 | 62336 | False
340 | 3 | 4.789 | 7.203 | 7.648 | 139568 | 67369 | 67235 | False
340 | 3 | 4.784 | 7.219 | 7.644 | 146050 | 70231 | 69078 | False
340 | 3 | 4.78 | 7.206 | 7.641 | 174971 | 84456 | 82352 | False
341 | 3 | 4.83 | 7.257 | 7.7 | 132662 | 44482 | 69039 | False
341 | 3 | 4.824 | 7.266 | 7.697 | 171612 | 59161 | 89039 | False
341 | 3 | 4.805 | 7.27 | 7.685 | 254777 | 88365 | 127263 | False
341 | 3 | 4.817 | 7.246 | 7.682 | 155663 | 51750 | 80304 | False
342 | 3 | 4.789 | 7.234 | 7.629 | 214566 | 106298 | 156959 | False
342 | 3 | 4.788 | 7.238 | 7.628 | 232499 | 116845 | 170224 | False
342 | 3 | 4.768 | 7.239 | 7.614 | 333506 | 160439 | 222270 | False
343 | 3 | 4.822 | 7.268 | 7.694 | 187455 | 62442 | 98337 | False
343 | 3 | 4.804 | 7.243 | 7.666 | 185607 | 61692 | 100903 | False
343 | 3 | 4.782 | 7.238 | 7.642 | 259750 | 86397 | 142926 | False
344 | 3 | 4.809 | 7.25 | 7.655 | 190443 | 78428 | 138557 | False
344 | 3 | 4.783 | 7.235 | 7.629 | 245601 | 100400 | 165386 | False
344 | 3 | 4.777 | 7.237 | 7.621 | 268805 | 110058 | 193817 | False
345 | 3 | 4.835 | 7.247 | 7.71 | 106359 | 33576 | 43668 | False
345 | 3 | 4.828 | 7.252 | 7.688 | 129010 | 46014 | 78538 | False
345 | 3 | 4.766 | 7.225 | 7.627 | 251510 | 91240 | 150244 | False
346 | 3 | 4.811 | 7.23 | 7.675 | 126216 | 46276 | 65128 | False
346 | 3 | 4.796 | 7.231 | 7.641 | 181276 | 77766 | 121132 | False
346 | 3 | 4.782 | 7.234 | 7.633 | 235477 | 99477 | 150477 | False
347 | 3 | 4.848 | 7.243 | 7.708 | 71362 | 31167 | 39726 | False
347 | 3 | 4.829 | 7.25 | 7.686 | 125804 | 55453 | 76477 | False
347 | 3 | 4.779 | 7.211 | 7.639 | 157115 | 71399 | 87949 | False
348 | 3 | 4.81 | 7.225 | 7.659 | 121043 | 47417 | 77709 | False
348 | 3 | 4.787 | 7.233 | 7.643 | 202795 | 79613 | 124084 | False
348 | 3 | 4.796 | 7.226 | 7.643 | 170452 | 62531 | 106823 | False
349 | 3 | 4.813 | 7.249 | 7.672 | 154782 | 49786 | 97409 | False
349 | 3 | 4.789 | 7.222 | 7.635 | 177519 | 59930 | 112852 | False
349 | 3 | 4.778 | 7.232 | 7.631 | 244965 | 78804 | 147789 | False
350 | 3 | 4.796 | 7.221 | 7.642 | 164869 | 76571 | 100342 | False
350 | 3 | 4.794 | 7.228 | 7.642 | 176870 | 86496 | 110231 | False
350 | 3 | 4.786 | 7.232 | 7.637 | 218272 | 104374 | 134862 | False
351 | 3 | 4.827 | 7.227 | 7.689 | 90236 | 38747 | 40002 | False
351 | 3 | 4.806 | 7.225 | 7.657 | 141915 | 63803 | 79636 | False
351 | 3 | 4.795 | 7.24 | 7.644 | 202879 | 103400 | 136410 | False
352 | 3 | 4.783 | 7.22 | 7.621 | 198527 | 73308 | 135887 | False
352 | 3 | 4.77 | 7.215 | 7.609 | 232848 | 85386 | 153830 | False
352 | 3 | 4.766 | 7.216 | 7.606 | 250730 | 94262 | 166349 | False
353 | 3 | 4.793 | 7.223 | 7.646 | 162226 | 63821 | 90971 | False
353 | 3 | 4.782 | 7.207 | 7.643 | 139341 | 53493 | 74214 | False
353 | 3 | 4.782 | 7.229 | 7.642 | 214242 | 80910 | 116026 | False
353 | 3 | 4.777 | 7.223 | 7.636 | 214097 | 81229 | 116251 | False
354 | 3 | 4.833 | 7.248 | 7.704 | 100953 | 31866 | 45883 | False
354 | 3 | 4.785 | 7.217 | 7.635 | 181867 | 60588 | 103492 | False
354 | 3 | 4.761 | 7.211 | 7.61 | 242609 | 84029 | 138685 | False
355 | 3 | 4.827 | 7.228 | 7.682 | 86686 | 40221 | 50755 | False
355 | 3 | 4.815 | 7.234 | 7.672 | 124197 | 55478 | 72335 | False
355 | 3 | 4.781 | 7.215 | 7.632 | 189932 | 83606 | 104307 | False
356 | 3 | 4.796 | 7.214 | 7.635 | 137136 | 74311 | 92039 | False
356 | 3 | 4.796 | 7.215 | 7.632 | 141636 | 78161 | 101242 | False
356 | 3 | 4.768 | 7.207 | 7.599 | 204956 | 141292 | 151535 | False
357 | 3 | 4.752 | 7.21 | 7.61 | 269968 | 105030 | 137307 | False
357 | 3 | 4.754 | 7.208 | 7.608 | 254165 | 98167 | 130981 | False
357 | 3 | 4.745 | 7.205 | 7.601 | 278596 | 108499 | 142406 | False
358 | 3 | 4.786 | 7.215 | 7.64 | 157307 | 63975 | 87470 | False
358 | 3 | 4.773 | 7.217 | 7.631 | 204889 | 81615 | 106169 | False
358 | 3 | 4.766 | 7.212 | 7.624 | 213995 | 85841 | 109578 | False
359 | 3 | 4.766 | 7.215 | 7.615 | 235875 | 97353 | 135911 | False
359 | 3 | 4.764 | 7.213 | 7.61 | 221751 | 92968 | 136113 | False
359 | 3 | 4.758 | 7.205 | 7.602 | 225218 | 93071 | 135858 | False
360 | 3 | 4.775 | 7.243 | 7.634 | 240847 | 97369 | 145941 | False
360 | 3 | 4.774 | 7.215 | 7.621 | 204011 | 81417 | 126999 | False
360 | 3 | 4.77 | 7.216 | 7.621 | 209989 | 83497 | 129925 | False
361 | 3 | 4.782 | 7.211 | 7.637 | 166902 | 65794 | 85253 | False
361 | 3 | 4.772 | 7.203 | 7.627 | 168806 | 65752 | 86283 | False
361 | 3 | 4.765 | 7.209 | 7.623 | 215087 | 84211 | 105392 | False
362 | 3 | 4.783 | 7.218 | 7.631 | 184155 | 75427 | 107227 | False
362 | 3 | 4.776 | 7.218 | 7.621 | 200126 | 84349 | 128303 | False
362 | 3 | 4.772 | 7.224 | 7.62 | 174992 | 73596 | 113649 | False
362 | 3 | 4.774 | 7.206 | 7.62 | 135013 | 55428 | 82116 | False
362 | 3 | 4.765 | 7.206 | 7.616 | 147556 | 61814 | 95759 | False
362 | 3 | 4.751 | 7.217 | 7.592 | 287953 | 121747 | 191033 | False
363 | 3 | 4.772 | 7.203 | 7.612 | 135149 | 55921 | 86243 | False
363 | 3 | 4.76 | 7.231 | 7.607 | 298097 | 123629 | 191854 | False
363 | 3 | 4.758 | 7.207 | 7.606 | 173090 | 71243 | 104665 | False
363 | 3 | 4.764 | 7.201 | 7.606 | 146927 | 60611 | 92708 | False
363 | 3 | 4.752 | 7.226 | 7.602 | 323133 | 135579 | 194117 | False
363 | 3 | 4.748 | 7.204 | 7.583 | 276816 | 114775 | 173851 | False
364 | 3 | 4.79 | 7.224 | 7.635 | 168853 | 76055 | 110112 | False
364 | 3 | 4.779 | 7.218 | 7.623 | 188862 | 86263 | 124935 | False
364 | 3 | 4.757 | 7.202 | 7.597 | 170133 | 77503 | 110832 | False
364 | 3 | 4.759 | 7.208 | 7.596 | 238295 | 108917 | 154520 | False
364 | 3 | 4.758 | 7.197 | 7.595 | 155879 | 70695 | 102779 | False
364 | 3 | 4.749 | 7.196 | 7.581 | 241045 | 109917 | 157222 | False
365 | 3 | 4.789 | 7.219 | 7.667 | 162466 | 85163 | 54959 | False
365 | 3 | 4.789 | 7.214 | 7.665 | 157806 | 80789 | 51265 | False
365 | 3 | 4.79 | 7.213 | 7.663 | 155377 | 81883 | 50178 | False
365 | 3 | 4.786 | 7.211 | 7.66 | 160909 | 83331 | 52832 | False
366 | 3 | 4.781 | 7.21 | 7.654 | 175652 | 104599 | 60775 | False
366 | 3 | 4.776 | 7.208 | 7.647 | 177234 | 107142 | 63612 | False
366 | 3 | 4.772 | 7.206 | 7.644 | 187035 | 113129 | 65781 | False
367 | 3 | 4.876 | 7.249 | 7.774 | 35647 | 18156 | 11723 | False
367 | 3 | 4.82 | 7.224 | 7.692 | 95577 | 50397 | 33101 | False
367 | 3 | 4.792 | 7.213 | 7.665 | 144881 | 76615 | 49176 | False
367 | 3 | 4.78 | 7.204 | 7.651 | 159704 | 83090 | 53310 | False
368 | 3 | 4.783 | 7.209 | 7.652 | 169709 | 94869 | 58873 | False
368 | 3 | 4.781 | 7.205 | 7.651 | 156979 | 88328 | 55597 | False
368 | 3 | 4.78 | 7.206 | 7.65 | 164351 | 92680 | 57647 | False
369 | 3 | 4.804 | 7.225 | 7.685 | 136406 | 70301 | 44167 | False
369 | 3 | 4.793 | 7.213 | 7.669 | 145702 | 75099 | 46454 | False
369 | 3 | 4.784 | 7.206 | 7.659 | 156657 | 79901 | 50314 | False
369 | 3 | 4.785 | 7.206 | 7.658 | 150348 | 76740 | 50273 | False
370 | 3 | 4.806 | 7.21 | 7.672 | 107847 | 54737 | 37425 | False
370 | 3 | 4.806 | 7.208 | 7.666 | 104785 | 54462 | 39322 | False
370 | 3 | 4.782 | 7.211 | 7.655 | 161581 | 84996 | 57198 | False
371 | 3 | 4.86 | 7.245 | 7.762 | 60083 | 32491 | 21624 | False
371 | 3 | 4.829 | 7.24 | 7.711 | 108371 | 57742 | 37995 | False
371 | 3 | 4.806 | 7.217 | 7.68 | 121907 | 63674 | 41549 | False
372 | 3 | 4.835 | 7.216 | 7.711 | 62928 | 30220 | 18057 | False
372 | 3 | 4.84 | 7.228 | 7.707 | 66840 | 38160 | 24216 | False
372 | 3 | 4.815 | 7.216 | 7.685 | 89208 | 49150 | 30746 | False
373 | 3 | 4.871 | 7.249 | 7.798 | 43666 | 17531 | 10621 | False
373 | 3 | 4.816 | 7.219 | 7.694 | 99566 | 45519 | 30758 | False
373 | 3 | 4.777 | 7.21 | 7.647 | 187502 | 94188 | 72889 | False
374 | 3 | 4.814 | 7.232 | 7.689 | 127664 | 69848 | 47852 | False
374 | 3 | 4.785 | 7.24 | 7.675 | 228804 | 122055 | 80824 | False
374 | 3 | 4.786 | 7.213 | 7.657 | 166585 | 87924 | 58356 | False
375 | 3 | 4.801 | 7.214 | 7.671 | 126323 | 75559 | 44178 | False
375 | 3 | 4.786 | 7.209 | 7.657 | 156587 | 92488 | 54738 | False
375 | 3 | 4.785 | 7.211 | 7.656 | 173069 | 102145 | 60782 | False
376 | 3 | 4.809 | 7.217 | 7.685 | 113653 | 59203 | 39222 | False
376 | 3 | 4.792 | 7.219 | 7.673 | 165200 | 86628 | 57030 | False
376 | 3 | 4.794 | 7.214 | 7.667 | 151550 | 77300 | 52880 | False
377 | 3 | 4.772 | 7.2 | 7.639 | 167131 | 79227 | 70040 | False
377 | 3 | 4.78 | 7.201 | 7.639 | 155260 | 74996 | 68472 | False
377 | 3 | 4.77 | 7.205 | 7.637 | 199502 | 93466 | 80846 | False
378 | 3 | 4.782 | 7.199 | 7.649 | 144205 | 83998 | 50922 | False
378 | 3 | 4.775 | 7.2 | 7.646 | 166428 | 95378 | 55980 | False
378 | 3 | 4.771 | 7.201 | 7.645 | 181613 | 103849 | 59569 | False
379 | 3 | 4.826 | 7.207 | 7.692 | 64132 | 35171 | 23482 | False
379 | 3 | 4.795 | 7.228 | 7.677 | 167305 | 86261 | 56283 | False
379 | 3 | 4.804 | 7.209 | 7.672 | 112287 | 56005 | 39189 | False
380 | 3 | 4.83 | 7.221 | 7.695 | 79343 | 44764 | 29620 | False
380 | 3 | 4.792 | 7.199 | 7.656 | 124251 | 69957 | 45601 | False
380 | 3 | 4.777 | 7.194 | 7.639 | 155625 | 85011 | 60386 | False
380 | 3 | 4.771 | 7.197 | 7.637 | 178679 | 99354 | 68869 | False
381 | 3 | 4.789 | 7.206 | 7.653 | 143457 | 72222 | 57537 | False
381 | 3 | 4.784 | 7.207 | 7.649 | 152402 | 75889 | 63330 | False
381 | 3 | 4.769 | 7.201 | 7.635 | 190331 | 95527 | 76334 | False
382 | 3 | 4.791 | 7.217 | 7.671 | 157255 | 72890 | 50410 | False
382 | 3 | 4.779 | 7.219 | 7.662 | 196437 | 91511 | 62907 | False
382 | 3 | 4.766 | 7.212 | 7.649 | 227256 | 107479 | 72758 | False
383 | 3 | 4.795 | 7.211 | 7.664 | 142452 | 84187 | 49599 | False
383 | 3 | 4.775 | 7.214 | 7.65 | 201572 | 120762 | 69278 | False
383 | 3 | 4.776 | 7.206 | 7.645 | 178552 | 107451 | 64208 | False
384 | 3 | 4.818 | 7.239 | 7.704 | 123716 | 61825 | 42124 | False
384 | 3 | 4.794 | 7.229 | 7.682 | 172460 | 88652 | 57984 | False
384 | 3 | 4.791 | 7.235 | 7.681 | 197502 | 101487 | 66731 | False
385 | 3 | 4.825 | 7.216 | 7.691 | 83960 | 44819 | 32247 | False
385 | 3 | 4.795 | 7.228 | 7.671 | 166780 | 92689 | 65242 | False
385 | 3 | 4.801 | 7.218 | 7.67 | 132226 | 73004 | 51950 | False
386 | 3 | 4.806 | 7.237 | 7.693 | 158358 | 87079 | 52769 | False
386 | 3 | 4.796 | 7.23 | 7.681 | 172430 | 94279 | 58794 | False
386 | 3 | 4.798 | 7.212 | 7.675 | 125509 | 67605 | 41953 | False
387 | 3 | 4.794 | 7.21 | 7.7665 | 142817 | 80822 | 49599 | False
387 | 3 | 4.788 | 7.209 | 7.661 | 147656 | 81738 | 53674 | False
387 | 3 | 4.792 | 7.208 | 7.661 | 144199 | 81957 | 50693 | False
388 | 3 | 4.807 | 7.243 | 7.694 | 168610 | 89819 | 56618 | False
388 | 3 | 4.782 | 7.212 | 7.658 | 177559 | 96371 | 59186 | False
388 | 3 | 4.781 | 7.208 | 7.655 | 164922 | 86837 | 55963 | False
389 | 3 | 4.799 | 7.237 | 7.677 | 179391 | 91787 | 73189 | False
389 | 3 | 4.781 | 7.225 | 7.656 | 214909 | 113299 | 85295 | False
389 | 3 | 4.77 | 7.209 | 7.639 | 206171 | 108149 | 82539 | False
390 | 3 | 4.91 | 7.232 | 7.715 | 17000 | 71542 | 25236 | False
390 | 3 | 4.903 | 7.209 | 7.7 | 14607 | 61774 | 20719 | False
390 | 3 | 4.871 | 7.2 | 7.668 | 25573 | 105729 | 33905 | False
391 | 3 | 4.875 | 7.206 | 7.677 | 24773 | 55357 | 34090 | False
391 | 3 | 4.867 | 7.205 | 7.669 | 28853 | 64502 | 39583 | False
391 | 3 | 4.854 | 7.206 | 7.658 | 39947 | 88441 | 53879 | False
392 | 3 | 4.865 | 7.224 | 7.678 | 38841 | 63788 | 54261 | False
392 | 3 | 4.871 | 7.215 | 7.677 | 32401 | 52899 | 44964 | False
392 | 3 | 4.83 | 7.199 | 7.629 | 62012 | 99419 | 85622 | False
393 | 3 | 4.856 | 7.205 | 7.645 | 38265 | 66634 | 61396 | False
393 | 3 | 4.836 | 7.2 | 7.626 | 51975 | 91345 | 86423 | False
393 | 3 | 4.818 | 7.199 | 7.605 | 77431 | 133166 | 125055 | False
394 | 3 | 4.987 | 7.243 | 7.856 | 3147 | 58576 | 4990 | False
394 | 3 | 4.959 | 7.209 | 7.828 | 4352 | 79960 | 6346 | False
394 | 3 | 4.936 | 7.206 | 7.825 | 5739 | 111996 | 7739 | False
395 | 3 | 4.939 | 7.215 | 7.813 | 7273 | 80307 | 9337 | False
395 | 3 | 4.939 | 7.21 | 7.808 | 7502 | 83258 | 9713 | False
395 | 3 | 4.938 | 7.213 | 7.808 | 6549 | 73440 | 8247 | False
396 | 3 | 4.95 | 7.223 | 7.804 | 6360 | 59073 | 8811 | False
396 | 3 | 4.926 | 7.214 | 7.789 | 9073 | 79107 | 12090 | False
396 | 3 | 4.926 | 7.211 | 7.788 | 9204 | 79915 | 11990 | False
397 | 3 | 4.917 | 7.231 | 7.708 | 16686 | 141744 | 27296 | False
397 | 3 | 4.917 | 7.227 | 7.706 | 15683 | 130600 | 24439 | False
397 | 3 | 4.921 | 7.225 | 7.706 | 14169 | 117357 | 22089 | False
397 | 3 | 4.917 | 7.225 | 7.702 | 14720 | 127742 | 23892 | False
398 | 3 | 5.093 | 7.234 | 7.985 | 827 | 69156 | 680 | False
398 | 3 | 5.087 | 7.221 | 7.985 | 895 | 89619 | 974 | False
398 | 3 | 5.085 | 7.225 | 7.981 | 935 | 91558 | 803 | False
399 | 3 | 5.032 | 7.204 | 7.94 | 1982 | 125542 | 1828 | False
399 | 3 | 5.097 | 7.243 | 7.936 | 1274 | 77477 | 1364 | False
399 | 3 | 5.056 | 7.212 | 7.903 | 2176 | 116151 | 1968 | False
400 | 3 | 5.042 | 7.223 | 7.905 | 1851 | 49138 | 2045 | False
400 | 3 | 5.05 | 7.208 | 7.895 | 2257 | 78904 | 2319 | False
400 | 3 | 4.988 | 7.21 | 7.867 | 3039 | 64728 | 3438 | False
401 | 3 | 5.027 | 7.223 | 7.92 | 1535 | 41128 | 1828 | False
401 | 3 | 5.019 | 7.204 | 7.886 | 1988 | 62679 | 2363 | False
401 | 3 | 4.984 | 7.208 | 7.879 | 2978 | 98583 | 3165 | False
402 | 3 | 4.91 | 7.214 | 7.766 | 13558 | 58100 | 16692 | False
402 | 3 | 4.904 | 7.213 | 7.699 | 15233 | 64312 | 23101 | False
402 | 3 | 4.896 | 7.209 | 7.69 | 16056 | 76694 | 23991 | False
403 | 3 | 4.853 | 7.217 | 7.653 | 47389 | 121038 | 65368 | False
403 | 3 | 4.848 | 7.208 | 7.651 | 48207 | 119162 | 61621 | False
403 | 3 | 4.848 | 7.21 | 7.647 | 49865 | 127239 | 69448 | False
404 | 3 | 4.846 | 7.21 | 7.645 | 53269 | 105951 | 74956 | False
404 | 3 | 4.846 | 7.212 | 7.644 | 54839 | 111767 | 78971 | False
404 | 3 | 4.841 | 7.208 | 7.64 | 56021 | 111958 | 79799 | False
405 | 3 | 4.82 | 7.219 | 7.625 | 95505 | 132191 | 133801 | False
405 | 3 | 4.822 | 7.212 | 7.619 | 92018 | 126318 | 125642 | False
405 | 3 | 4.812 | 7.203 | 7.604 | 95679 | 131696 | 133270 | False
405 | 3 | 4.811 | 7.202 | 7.603 | 96582 | 132010 | 136099 | False
406 | 3 | 4.81 | 7.203 | 7.623 | 95442 | 91826 | 96479 | False
406 | 3 | 4.795 | 7.209 | 7.611 | 130314 | 125541 | 134832 | False
406 | 3 | 4.794 | 7.202 | 7.606 | 122387 | 119484 | 127884 | False
407 | 3 | 4.782 | 7.228 | 7.6 | 203672 | 102063 | 208992 | False
407 | 3 | 4.782 | 7.212 | 7.595 | 169324 | 83563 | 176004 | False
407 | 3 | 4.777 | 7.207 | 7.588 | 173463 | 84765 | 178054 | False
408 | 3 | 4.786 | 7.21 | 7.61 | 154518 | 75508 | 135297 | False
408 | 3 | 4.772 | 7.207 | 7.596 | 185876 | 91737 | 157878 | False
408 | 3 | 4.774 | 7.201 | 7.596 | 165864 | 79512 | 142389 | False
409 | 3 | 4.762 | 7.205 | 7.567 | 216699 | 56498 | 227632 | False
409 | 3 | 4.756 | 7.208 | 7.56 | 243119 | 63081 | 257042 | False
409 | 3 | 4.738 | 7.204 | 7.539 | 310831 | 80209 | 323874 | False
410 | 3 | 4.821 | 7.239 | 7.664 | 120458 | 48947 | 95038 | False
410 | 3 | 4.806 | 7.23 | 7.641 | 146052 | 60447 | 119275 | False
410 | 3 | 4.768 | 7.211 | 7.597 | 219788 | 91418 | 175833 | False
411 | 3 | 4.748 | 7.204 | 7.565 | 274263 | 62351 | 235235 | False
411 | 3 | 4.731 | 7.224 | 7.558 | 435619 | 96003 | 344811 | False
411 | 3 | 4.737 | 7.213 | 7.556 | 365253 | 81092 | 303565 | False
412 | 3 | 4.692 | 7.213 | 7.502 | 640040 | 99658 | 556565 | False
412 | 3 | 4.688 | 7.205 | 7.491 | 616559 | 99193 | 568242 | False
412 | 3 | 4.671 | 7.197 | 7.474 | 709940 | 112077 | 629039 | False
413 | 3 | 4.703 | 7.198 | 7.51 | 478196 | 60895 | 429520 | False
413 | 3 | 4.69 | 7.202 | 7.505 | 588033 | 71735 | 477832 | False
413 | 3 | 4.681 | 7.216 | 7.494 | 741364 | 92583 | 638442 | False
414 | 3 | 4.761 | 7.201 | 7.563 | 211625 | 76343 | 225708 | False
414 | 3 | 4.751 | 7.211 | 7.55 | 280235 | 102730 | 309623 | False
414 | 3 | 4.747 | 7.213 | 7.547 | 301768 | 110852 | 325458 | False
415 | 3 | 4.795 | 7.225 | 7.654 | 167855 | 62391 | 90267 | False
415 | 3 | 4.776 | 7.238 | 7.645 | 262343 | 99137 | 137495 | False
415 | 3 | 4.783 | 7.222 | 7.644 | 191885 | 72228 | 101672 | False
415 | 3 | 4.751 | 7.21 | 7.609 | 275656 | 103854 | 147628 | False
416 | 3 | 4.78 | 7.205 | 7.626 | 156106 | 67174 | 97758 | False
416 | 3 | 4.758 | 7.214 | 7.608 | 263798 | 112058 | 158954 | False
416 | 3 | 4.757 | 7.205 | 7.604 | 235747 | 100176 | 142628 | False
417 | 3 | 4.775 | 7.237 | 7.637 | 257549 | 97212 | 147939 | False
417 | 3 | 4.762 | 7.209 | 7.609 | 235690 | 89837 | 141529 | False
417 | 3 | 4.758 | 7.212 | 7.605 | 258827 | 96780 | 156640 | False
418 | 3 | 4.785 | 7.211 | 7.63 | 165947 | 72042 | 101554 | False
418 | 3 | 4.773 | 7.218 | 7.621 | 219639 | 95438 | 135801 | False
418 | 3 | 4.767 | 7.204 | 7.61 | 203255 | 87658 | 129608 | False
419 | 3 | 4.757 | 7.216 | 7.602 | 273578 | 97385 | 174060 | False
419 | 3 | 4.259 | 7.207 | 7.598 | 245432 | 87308 | 157664 | False
419 | 3 | 4.742 | 7.205 | 7.585 | 293763 | 104959 | 189662 | False
420 | 3 | 4.787 | 7.205 | 7.65 | 134651 | 48425 | 65771 | False
420 | 3 | 4.778 | 7.225 | 7.638 | 220060 | 83058 | 118297 | False
420 | 3 | 4.775 | 7.212 | 7.636 | 201052 | 75858 | 95480 | False
420 | 3 | 4.764 | 7.227 | 7.627 | 288162 | 110873 | 150664 | False
421 | 3 | 4.803 | 7.239 | 7.671 | 166357 | 66418 | 85725 | False
421 | 3 | 4.781 | 7.215 | 7.642 | 186447 | 76078 | 90498 | False
421 | 3 | 4.764 | 7.207 | 7.62 | 229669 | 93606 | 116385 | False
422 | 3 | 4.795 | 7.231 | 7.655 | 177369 | 64128 | 95368 | False
422 | 3 | 4.774 | 7.233 | 7.637 | 248272 | 92233 | 135739 | False
422 | 3 | 4.768 | 7.224 | 7.626 | 255663 | 95622 | 140252 | False
423 | 3 | 4.812 | 7.245 | 7.686 | 160645 | 92275 | 78251 | False
423 | 3 | 4.813 | 7.228 | 7.682 | 116278 | 64126 | 57433 | False
423 | 3 | 4.817 | 7.236 | 7.68 | 138181 | 80171 | 68514 | False
424 | 3 | 4.768 | 7.213 | 7.621 | 223958 | 74430 | 132864 | False
424 | 3 | 4.759 | 7.23 | 7.619 | 306916 | 104017 | 184599 | False
424 | 3 | 4.749 | 7.206 | 7.598 | 264370 | 86816 | 160057 | False
425 | 3 | 4.771 | 7.225 | 7.626 | 239995 | 89473 | 144590 | False
425 | 3 | 4.758 | 7.226 | 7.611 | 297357 | 107252 | 182481 | False
425 | 3 | 4.742 | 7.205 | 7.59 | 300744 | 114847 | 180903 | False
426 | 3 | 4.781 | 7.234 | 7.638 | 235700 | 97795 | 140010 | False
426 | 3 | 4.769 | 7.203 | 7.616 | 200391 | 80678 | 116785 | False
426 | 3 | 4.763 | 7.204 | 7.611 | 217144 | 87774 | 130930 | False
427 | 3 | 4.781 | 7.215 | 7.638 | 177757 | 91935 | 96982 | False
427 | 3 | 4.774 | 7.203 | 7.625 | 176855 | 94612 | 97193 | False
427 | 3 | 4.771 | 7.477 | 7.62 | 175047 | 89419 | 97764 | False
428 | 3 | 4.762 | 7.199 | 7.605 | 209566 | 80468 | 126382 | False
428 | 3 | 4.746 | 7.195 | 7.592 | 250450 | 100757 | 148885 | False
428 | 3 | 4.745 | 7.193 | 7.585 | 265349 | 106307 | 158184 | False
429 | 3 | 4.772 | 7.224 | 7.626 | 239692 | 104333 | 149347 | False
429 | 3 | 4.758 | 7.198 | 7.602 | 208749 | 86906 | 131252 | False
429 | 3 | 4.752 | 7.201 | 7.597 | 246515 | 104753 | 154592 | False
430 | 3 | 4.753 | 7.205 | 7.597 | 249979 | 86568 | 157298 | False
430 | 3 | 4.751 | 7.202 | 7.595 | 249322 | 85962 | 157548 | False
430 | 3 | 4.742 | 7.204 | 7.586 | 304894 | 110354 | 189711 | False
431 | 3 | 4.781 | 7.209 | 7.63 | 179826 | 72630 | 99955 | False
431 | 3 | 4.774 | 7.212 | 7.621 | 209165 | 81873 | 119076 | False
431 | 3 | 4.767 | 7.201 | 7.617 | 195827 | 77975 | 108890 | False
432 | 3 | 4.771 | 7.208 | 7.614 | 210709 | 87674 | 127354 | False
432 | 3 | 4.761 | 7.199 | 7.606 | 208465 | 83098 | 125083 | False
432 | 3 | 4.757 | 7.195 | 7.605 | 203983 | 79849 | 119449 | False
433 | 3 | 4.749 | 7.198 | 7.59 | 248470 | 85554 | 155322 | False
433 | 3 | 4.748 | 7.199 | 7.59 | 263224 | 93806 | 160242 | False
433 | 3 | 4.741 | 7.199 | 7.583 | 288942 | 103917 | 176563 | False
434 | 3 | 4.745 | 7.193 | 7.584 | 256790 | 88402 | 156564 | False
434 | 3 | 4.741 | 7.201 | 7.583 | 297708 | 103960 | 182192 | False
434 | 3 | 4.742 | 7.189 | 7.58 | 249598 | 82050 | 157563 | False
435 | 3 | 4.777 | 7.2 | 7.624 | 169306 | 62314 | 91881 | False
435 | 3 | 4.743 | 7.197 | 7.582 | 265870 | 97580 | 171005 | False
435 | 3 | 4.743 | 7.194 | 7.581 | 259069 | 97435 | 166203 | False
436 | 3 | 4.779 | 7.228 | 7.64 | 214522 | 93517 | 126405 | False
436 | 3 | 4.79 | 7.204 | 7.64 | 133848 | 55358 | 78235 | False
436 | 3 | 4.764 | 7.202 | 7.612 | 198514 | 81260 | 122719 | False
437 | 3 | 4.768 | 7.216 | 7.616 | 233913 | 84126 | 141680 | False
437 | 3 | 4.766 | 7.202 | 7.611 | 192814 | 73088 | 120481 | False
437 | 3 | 4.744 | 7.194 | 7.589 | 247984 | 97782 | 153143 | False
438 | 3 | 4.76 | 7.195 | 7.599 | 196934 | 74633 | 128534 | False
438 | 3 | 4.752 | 7.202 | 7.592 | 247233 | 97983 | 160028 | False
438 | 3 | 4.748 | 7.194 | 7.589 | 222764 | 84772 | 146018 | False
439 | 3 | 4.785 | 7.202 | 7.657 | 152652 | 91865 | 46986 | False
439 | 3 | 4.777 | 7.2 | 7.65 | 170546 | 98599 | 51945 | False
439 | 3 | 4.766 | 7.195 | 7.644 | 178317 | 106759 | 55027 | False
440 | 3 | 4.805 | 7.214 | 7.68 | 122077 | 68243 | 37856 | False
440 | 3 | 4.802 | 7.21 | 7.672 | 135089 | 76186 | 41470 | False
440 | 3 | 4.798 | 7.214 | 7.671 | 145178 | 82621 | 44751 | False
441 | 3 | 4.791 | 7.207 | 7.662 | 153179 | 79160 | 46914 | False
441 | 3 | 4.783 | 7.206 | 7.658 | 168979 | 88311 | 51795 | False
441 | 3 | 4.773 | 7.208 | 7.651 | 198367 | 104352 | 60849 | False
442 | 3 | 4.78 | 7.203 | 7.657 | 156768 | 79923 | 49125 | False
442 | 3 | 4.775 | 7.202 | 7.653 | 163143 | 85683 | 52192 | False
442 | 3 | 4.757 | 7.194 | 7.636 | 205118 | 110784 | 66108 | False
443 | 3 | 4.815 | 7.209 | 7.743 | 91538 | 49582 | 25106 | False
443 | 3 | 4.795 | 7.229 | 7.686 | 169571 | 95776 | 52729 | False
443 | 3 | 4.784 | 7.205 | 7.669 | 134878 | 74130 | 41255 | False
444 | 3 | 4.777 | 7.202 | 7.656 | 155736 | 84332 | 48485 | False
444 | 3 | 4.775 | 7.205 | 7.655 | 174530 | 95798 | 52978 | False
444 | 3 | 4.771 | 7.195 | 7.649 | 156362 | 86030 | 48271 | False
445 | 3 | 4.797 | 7.233 | 7.688 | 157022 | 89198 | 47796 | False
445 | 3 | 4.772 | 7.208 | 7.657 | 180174 | 103616 | 54774 | False
445 | 3 | 4.768 | 7.2 | 7.646 | 186625 | 107783 | 56494 | False
446 | 3 | 4.795 | 7.215 | 7.675 | 129169 | 79063 | 44261 | False
446 | 3 | 4.78 | 7.209 | 7.654 | 167959 | 105304 | 57450 | False
446 | 3 | 4.754 | 7.184 | 7.632 | 153611 | 94500 | 54907 | False
447 | 3 | 4.789 | 7.224 | 7.68 | 181282 | 102000 | 57362 | False
447 | 3 | 4.781 | 7.203 | 7.661 | 146417 | 79256 | 46840 | False
447 | 3 | 4.777 | 7.206 | 7.658 | 169554 | 91376 | 53944 | False
448 | 3 | 4.771 | 7.21 | 7.655 | 203090 | 113675 | 64110 | False
448 | 3 | 4.768 | 7.204 | 7.649 | 187036 | 102445 | 59845 | False
448 | 3 | 4.768 | 7.199 | 7.647 | 175656 | 93979 | 57036 | False
449 | 3 | 4.775 | 7.199 | 7.65 | 161522 | 93281 | 52431 | False
449 | 3 | 4.77 | 7.197 | 7.644 | 171050 | 101596 | 54880 | False
449 | 3 | 4.764 | 7.194 | 7.639 | 177853 | 102477 | 57998 | False
450 | 3 | 4.798 | 7.212 | 7.675 | 122025 | 68443 | 39905 | False
450 | 3 | 4.783 | 7.209 | 7.658 | 160930 | 92968 | 52194 | False
450 | 3 | 4.78 | 7.208 | 7.657 | 165538 | 92968 | 53247 | False
451 | 3 | 4.769 | 7.202 | 7.646 | 186746 | 97607 | 59516 | False
451 | 3 | 4.765 | 7.193 | 7.64 | 173370 | 85711 | 55490 | False
451 | 3 | 4.766 | 7.198 | 7.64 | 195723 | 101402 | 63101 | False
452 | 3 | 4.789 | 7.7212 | 7.664 | 157859 | 81893 | 51200 | False
452 | 3 | 4.774 | 7.206 | 7.649 | 192122 | 102105 | 61923 | False
452 | 3 | 4.757 | 7.193 | 7.632 | 198414 | 104457 | 64224 | False
453 | 3 | 4.777 | 7.198 | 7.651 | 146343 | 74664 | 48036 | False
453 | 3 | 4.767 | 7.194 | 7.639 | 171301 | 88544 | 56501 | False
453 | 3 | 4.756 | 7.194 | 7.633 | 204449 | 110339 | 65764 | False
454 | 3 | 4.772 | 7.204 | 7.65 | 174039 | 93438 | 58041 | False
454 | 3 | 4.764 | 7.193 | 7.646 | 174115 | 94384 | 58548 | False
454 | 3 | 4.768 | 7.195 | 7.641 | 169464 | 92758 | 55979 | False
552 | 1 | 4.715 | 7.156 | 7.547 | 125115.9 | 113202.1 | 43142.9 | False
552 | 1 | 4.711 | 7.139 | 7.533 | 112202.5 | 104421.5 | 42514.5 | False
552 | 1 | 4.704 | 7.135 | 7.52 | 119595.9 | 110113.7 | 39867.1 | False
553 | 1 | 4.716 | 7.144 | 7.639 | 104589.7 | 96483.8 | 35264.9 | False
553 | 1 | 4.712 | 7.138 | 7.532 | 106314 | 97735.8 | 37246.6 | False
553 | 1 | 4.704 | 7.137 | 7.526 | 114755.4 | 105728.3 | 42850 | False
554 | 1 | 4.743 | 7.173 | 7.653 | 84000.4 | 70987.4 | 30011.2 | False
554 | 1 | 4.704 | 7.138 | 7.523 | 120853.5 | 101315.7 | 38003.8 | False
554 | 1 | 4.696 | 7.136 | 7.517 | 133543 | 113202 | 41424.9 | False
555 | 1 | 4.714 | 7.139 | 7.532 | 98469.9 | 94669.3 | 39479.9 | False
555 | 1 | 4.711 | 7.142 | 7.527 | 112658.6 | 105346.4 | 35656.6 | False
555 | 1 | 4.711 | 7.138 | 7.527 | 103882.5 | 97105.9 | 36492.9 | False
556 | 1 | 4.728 | 7.147 | 7.64 | 84956.1 | 77664.9 | 31441 | False
556 | 1 | 4.73 | 7.14 | 7.631 | 66979.3 | 59868.6 | 21138.5 | False
556 | 1 | 4.723 | 7.145 | 7.546 | 93139.8 | 84459.6 | 32149 | False
557 | 1 | 4.705 | 7.131 | 7.597 | 83080.9 | 59391 | 26868.5 | False
557 | 1 | 4.705 | 7.14 | 7.536 | 113300.2 | 84806.7 | 40241.8 | False
557 | 1 | 4.688 | 7.123 | 7.512 | 116132.1 | 86753.3 | 38840.4 | False
558 | 1 | 4.703 | 7.131 | 7.576 | 94205.6 | 74088.6 | 29266.1 | False
558 | 1 | 4.688 | 7.123 | 7.512 | 116132.1 | 86753.3 | 38840.4 | False
558 | 1 | 4.689 | 7.123 | 7.509 | 107605.1 | 83475.9 | 34639.3 | False
559 | 1 | 4.688 | 7.126 | 7.494 | 130695.1 | 123128.1 | 45969.4 | False
559 | 1 | 4.685 | 7.125 | 7.488 | 137314.2 | 131977.9 | 52091.6 | False
559 | 1 | 4.682 | 7.124 | 7.487 | 136807.6 | 131915.4 | 54464.4 | False
560 | 1 | 4.699 | 7.134 | 7.511 | 121108.2 | 110064.4 | 41805.6 | False
560 | 1 | 4.693 | 7.13 | 7.507 | 121565.2 | 108193.8 | 39498.1 | False
560 | 1 | 4.686 | 7.12 | 7.495 | 118546.6 | 107004.5 | 39433.5 | False
561 | 1 | 4.696 | 7.123 | 7.506 | 104903.3 | 91368.3 | 33853.2 | False
561 | 1 | 4.685 | 7.123 | 7.494 | 123542.7 | 105593.6 | 41119.1 | False
561 | 1 | 4.68 | 7.117 | 7.491 | 121580.3 | 106180.4 | 39948.1 | False
562 | 1 | 4.726 | 7.136 | 7.607 | 72680.4 | 64965.5 | 21979.9 | False
562 | 1 | 4.709 | 7.136 | 7.53 | 92922.9 | 80235.1 | 31574.7 | False
562 | 1 | 4.707 | 7.128 | 7.523 | 87801.1 | 77425.9 | 28590.7 | False
563 | 1 | 4.692 | 7.134 | 7.508 | 120377.1 | 110614.6 | 39714.8 | False
563 | 1 | 4.698 | 7.13 | 7.508 | 109989.5 | 100829 | 36140.1 | False
563 | 1 | 4.689 | 7.123 | 7.497 | 121617.6 | 110576.1 | 39033.3 | False
564 | 1 | 4.745 | 7.157 | 7.669 | 66393.5 | 69319 | 19899.8 | False
564 | 1 | 4.702 | 7.126 | 7.52 | 99286.9 | 108729.2 | 30131.8 | False
564 | 1 | 4.69 | 7.119 | 7.494 | 119795.2 | 125415.5 | 35681.5 | False
565 | 1 | 4.704 | 7.131 | 7.517 | 102875.2 | 93914.9 | 32054 | False
565 | 1 | 4.697 | 7.135 | 7.51 | 120271.3 | 115478.5 | 43076.3 | False
565 | 1 | 4.691 | 7.123 | 7.499 | 116474.3 | 110450 | 39095.3 | False
566 | 1 | 4.691 | 7.127 | 7.501 | 120900.3 | 109596.5 | 38488.7 | False
566 | 1 | 4.688 | 7.117 | 7.499 | 103917.5 | 91809.7 | 33115.3 | False
566 | 1 | 4.67 | 7.11 | 7.485 | 116248 | 106379.8 | 39572.4 | False
567 | 1 | 4.719 | 7.146 | 7.641 | 106127 | 100415.7 | 34701.5 | False
567 | 1 | 4.724 | 7.138 | 7.64 | 87504.9 | 86643.9 | 34495.8 | False
567 | 1 | 4.735 | 7.144 | 7.636 | 69030.5 | 72324.2 | 23836.8 | False
568 | 1 | 4.727 | 7.14 | 7.614 | 82527.9 | 78284 | 25560.3 | False
568 | 1 | 4.698 | 7.132 | 7.511 | 117465.7 | 114804.9 | 46056.4 | False
568 | 1 | 4.7 | 7.13 | 7.51 | 115556.1 | 114572.3 | 41829.8 | False
569 | 1 | 4.739 | 7.144 | 7.637 | 72973.8 | 71547.9 | 21170 | False
569 | 1 | 4.732 | 7.16 | 7.559 | 91100.3 | 94024.9 | 37371.4 | False
569 | 1 | 4.72 | 7.139 | 7.54 | 90130.8 | 92450.4 | 28767.8 | False
570 | 1 | 4.706 | 7.137 | 7.523 | 103452.4 | 95620.7 | 34581.2 | False
570 | 1 | 4.693 | 7.125 | 7.502 | 120510.9 | 110227.2 | 41678.6 | False
570 | 1 | 4.684 | 7.124 | 7.497 | 135814.3 | 121865.5 | 43066.5 | False
571 | 1 | 4.729 | 7.146 | 7.632 | 83348.2 | 76887.7 | 27414.1 | False
571 | 1 | 4.708 | 7.138 | 7.52 | 106498.4 | 102523.1 | 34839.9 | False
571 | 1 | 4.695 | 7.132 | 7.509 | 122339.6 | 118936.9 | 40460.5 | False
572 | 1 | 4.699 | 7.138 | 7.515 | 129231.3 | 107161.3 | 44502.5 | False
572 | 1 | 4.702 | 7.134 | 7.514 | 118519.5 | 100427.4 | 40217 | False
572 | 1 | 4.698 | 7.133 | 7.511 | 127207.6 | 108680 | 43325.5 | False
573 | 1 | 4.718 | 7.14 | 7.626 | 93911.5 | 83475.5 | 31995.5 | False
573 | 1 | 4.715 | 7.135 | 7.623 | 89946.2 | 80395.6 | 31441.6 | False
573 | 1 | 4.708 | 7.138 | 7.531 | 113658.2 | 100718.9 | 36200.7 | False
574 | 1 | 4.662 | 7.13 | 7.457 | 211788 | 85255.8 | 121180.2 | False
574 | 1 | 4.653 | 7.128 | 7.448 | 249944.5 | 100843.5 | 137535.5 | False
574 | 1 | 4.648 | 7.124 | 7.444 | 242559.5 | 94803.9 | 131680.8 | False
575 | 1 | 4.643 | 7.124 | 7.435 | 254279.1 | 98241.3 | 147549.6 | False
575 | 1 | 4.641 | 7.123 | 7.433 | 267866.5 | 102398.6 | 152089.6 | False
575 | 1 | 4.637 | 7.131 | 7.431 | 310007.1 | 121135.5 | 178388.8 | False
576 | 1 | 4.653 | 7.115 | 7.445 | 198850.4 | 89328 | 115377.1 | False
576 | 1 | 4.641 | 7.119 | 7.424 | 262118 | 125278.7 | 160057.4 | False
576 | 1 | 4.628 | 7.11 | 7.419 | 259629.5 | 122469.8 | 150865 | False
577 | 1 | 4.638 | 7.116 | 7.438 | 219303.6 | 92847.2 | 123205.1 | False
577 | 1 | 4.55 | 7.054 | 7.384 | 217927.8 | 91485.9 | 123016.4 | False
577 | 1 | 4.372 | 6.945 | 7.287 | 215377.5 | 92057.6 | 120378.2 | False
578 | 1 | 4.638 | 7.116 | 7.438 | 219915.7 | 93131.6 | 123955.4 | False
578 | 1 | 4.624 | 7.108 | 7.42 | 263501.9 | 83556.5 | 144648.9 | False
578 | 1 | 4.62 | 7.109 | 7.419 | 279407.6 | 88120.9 | 153220 | False
579 | 1 | 4.688 | 7.135 | 7.5 | 138975.9 | 54904.4 | 70149 | False
579 | 1 | 4.683 | 7.142 | 7.499 | 174432 | 69774 | 91967.2 | False
579 | 1 | 4.651 | 7.121 | 7.46 | 207975.7 | 80858.1 | 105858.1 | False
580 | 1 | 4.656 | 7.125 | 7.458 | 210505.6 | 79902.8 | 111392.7 | False
580 | 1 | 4.632 | 7.12 | 7.43 | 266064.3 | 103359.7 | 149838.4 | False
580 | 1 | 4.632 | 7.12 | 7.427 | 282672.1 | 109505.6 | 159678.5 | False
581 | 1 | 4.651 | 7.131 | 7.449 | 242632.5 | 93907.7 | 135903 | False
581 | 1 | 4.639 | 7.131 | 7.441 | 292381.8 | 117383.7 | 159065.3 | False
581 | 1 | 4.633 | 7.117 | 7.424 | 274546.7 | 108060.4 | 159886.9 | False
582 | 1 | 4.728 | 7.153 | 7.531 | 110176.2 | 43743.5 | 61542.4 | False
582 | 1 | 4.661 | 7.128 | 7.458 | 206942.3 | 83814.3 | 114717.1 | False
582 | 1 | 4.649 | 7.132 | 7.448 | 261598 | 106171.4 | 146027.8 | False
583 | 1 | 4.64 | 7.119 | 7.431 | 270724 | 121988.6 | 144027.9 | False
583 | 1 | 4.637 | 7.116 | 7.428 | 257276.5 | 117012 | 145999.3 | False
583 | 1 | 4.631 | 7.116 | 7.424 | 273003.3 | 123884.3 | 150634.9 | False
584 | 1 | 4.754 | 7.179 | 7.618 | 92657.3 | 31156.3 | 42439.9 | False
584 | 1 | 4.668 | 7.136 | 7.473 | 203089.2 | 84311 | 104865.1 | False
584 | 1 | 4.661 | 7.139 | 7.464 | 240557.3 | 106035.1 | 137703.1 | False
585 | 1 | 4.653 | 7.128 | 7.454 | 227186.7 | 86394.2 | 119145.6 | False
585 | 1 | 4.635 | 7.114 | 7.427 | 258467.2 | 98855.9 | 141939 | False
585 | 1 | 4.631 | 7.116 | 7.419 | 292275.8 | 114392.3 | 166555.5 | False
586 | 1 | 4.668 | 7.127 | 7.478 | 173031.1 | 67582.6 | 77556.4 | False
586 | 1 | 4.649 | 7.13 | 7.451 | 258214.3 | 108884.3 | 122753.9 | False
586 | 1 | 4.645 | 7.125 | 7.447 | 257105.9 | 108794.6 | 123649 | False
587 | 1 | 4.64 | 7.123 | 7.442 | 261215.1 | 98849.9 | 127168.1 | False
587 | 1 | 4.642 | 7.131 | 7.442 | 276159 | 104415.8 | 147139.1 | False
587 | 1 | 4.637 | 7.131 | 7.439 | 298877.8 | 113065 | 152469.2 | False
588 | 1 | 4.668 | 7.139 | 7.481 | 206782.5 | 78691.2 | 111221 | False
588 | 1 | 4.655 | 7.145 | 7.446 | 266118 | 99017 | 141116 | False
588 | 1 | 4.64 | 7.119 | 7.444 | 266345.8 | 102126.6 | 138996.8 | False
589 | 1 | 4.661 | 7.127 | 7.469 | 178882.8 | 68079 | 96035.7 | False
589 | 1 | 4.651 | 7.148 | 7.465 | 278598.8 | 112124.9 | 164021.7 | False
589 | 1 | 4.645 | 7.134 | 7.454 | 264187.6 | 105233.8 | 136783.4 | False
590 | 1 | 4.675 | 7.133 | 7.473 | 204526.5 | 78999.8 | 112612 | False
590 | 1 | 4.651 | 7.147 | 7.454 | 292012.8 | 113994.7 | 170706.8 | False
590 | 1 | 4.648 | 7.122 | 7.445 | 227947.5 | 87377.9 | 128812.7 | False
591 | 1 | 4.667 | 7.132 | 7.454 | 239341.9 | 102312.6 | 134930 | False
591 | 1 | 4.647 | 7.127 | 7.444 | 245604.8 | 101058.7 | 135930.2 | False
591 | 1 | 4.64 | 7.134 | 7.431 | 322346.6 | 138509.3 | 186309.5 | False
592 | 1 | 4.681 | 7.133 | 7.473 | 200619.9 | 80477.8 | 104400.4 | False
592 | 1 | 4.681 | 7.137 | 7.471 | 208968.8 | 83930 | 110799.5 | False
592 | 1 | 4.64 | 7.13 | 7.435 | 299196.9 | 127430.4 | 168425.1 | False
593 | 1 | 4.691 | 7.14 | 7.484 | 183238.4 | 75645.7 | 94445.6 | False
593 | 1 | 4.66 | 7.132 | 7.457 | 220995 | 91897.5 | 123501.7 | False
593 | 1 | 4.655 | 7.136 | 7.452 | 246223.3 | 102531.2 | 137845.9 | False
594 | 1 | 4.636 | 7.129 | 7.425 | 315444.3 | 141658.8 | 186918.1 | False
594 | 1 | 4.636 | 7.127 | 7.42 | 311551 | 142016.3 | 194839.7 | False
594 | 1 | 4.631 | 7.121 | 7.412 | 315742.2 | 144914.6 | 199076.5 | False
595 | 1 | 4.635 | 7.127 | 7.432 | 310057.8 | 122029 | 164591.7 | False
595 | 1 | 4.641 | 7.122 | 7.432 | 271135.1 | 105278.9 | 151985.4 | False
595 | 1 | 4.625 | 7.117 | 7.416 | 324468.3 | 126702.8 | 179131.7 | False
596 | 6 |  |  |  | 173213.2 | 88747.2 | 86888.3 | False
596 | 6 |  |  |  | 163325.8 | 85165.7 | 82079.7 | False
596 | 6 |  |  |  | 149982.3 | 78972.6 | 73993.1 | False
597 | 3 | 4.806 | 7.241 | 7.694 | 160757 | 83892 | 52187 | False
597 | 3 | 4.813 | 7.244 | 7.703 | 150094 | 78314 | 48364 | False
597 | 3 | 4.828 | 7.241 | 7.762 | 115894 | 60169 | 38965 | False
598 | 3 | 4.774 | 7.214 | 7.63 | 213307 | 85254 | 108599 | False
598 | 3 | 4.794 | 7.235 | 7.659 | 189630 | 75853 | 97870 | False
598 | 3 | 4.83 | 7.236 | 7.705 | 103458 | 41775 | 52031 | False
599 | 3 | 4.784 | 7.233 | 7.654 | 225049 | 93204 | 106101 | False
599 | 3 | 4.799 | 7.228 | 7.666 | 163965 | 67909 | 77537 | False
599 | 3 | 4.805 | 7.218 | 7.67 | 131077 | 54751 | 60032 | False
600 | 3 | 4.807 | 7.227 | 7.686 | 139238 | 73666 | 47060 | False
600 | 3 | 4.83 | 7.239 | 7.758 | 107362 | 56443 | 36331 | False
600 | 3 | 4.817 | 7.218 | 7.735 | 103161 | 55160 | 36601 | False
601 | 3 | 4.784 | 7.21 | 7.635 | 173367 | 72976 | 92070 | False
601 | 3 | 4.781 | 7.21 | 7.632 | 184155 | 78879 | 97770 | False
601 | 3 | 4.819 | 7.218 | 7.679 | 101640 | 42973 | 53376 | False
602 | 3 | 4.773 | 7.214 | 7.632 | 213912 | 86037 | 101240 | False
602 | 3 | 4.781 | 7.214 | 7.64 | 187996 | 75780 | 89364 | False
602 | 3 | 4.672 | 7.118 | 7.627 | 109045 | 44482 | 49694 | False
603 | 3 | 4.856 | 7.228 | 7.81 | 62081 | 78332 | 17400 | False
603 | 3 | 4.852 | 7.222 | 7.796 | 59172 | 74915 | 16705 | False
603 | 3 | 4.851 | 7.222 | 7.791 | 59661 | 76314 | 17113 | False
604 | 3 | 4.842 | 7.218 | 7.776 | 68608 | 79732 | 20031 | False
604 | 3 | 4.848 | 7.217 | 7.783 | 56901 | 66038 | 16828 | False
604 | 3 | 4.864 | 7.234 | 7.808 | 53904 | 62925 | 15031 | False
605 | 3 | 4.803 | 7.225 | 7.669 | 144813 | 56239 | 74444 | False
605 | 3 | 4.78 | 7.208 | 7.635 | 175188 | 67728 | 89176 | False
605 | 3 | 4.774 | 7.209 | 7.631 | 196246 | 76262 | 99150 | False
606 | 3 | 4.774 | 7.212 | 7.642 | 204001 | 80135 | 81955 | False
606 | 3 | 4.815 | 7.242 | 7.702 | 140653 | 53980 | 56179 | False
606 | 3 | 4.784 | 7.22 | 7.656 | 190548 | 72638 | 76279 | False
607 | 3 | 4.795 | 7.219 | 7.657 | 155990 | 60989 | 72990 | False
607 | 3 | 4.808 | 7.221 | 7.681 | 123058 | 50606 | 52124 | False
607 | 3 | 4.783 | 7.213 | 7.641 | 176585 | 70011 | 84194 | False
608 | 3 | 4.775 | 7.218 | 7.641 | 213209 | 75387 | 92407 | False
608 | 3 | 4.786 | 7.215 | 7.654 | 170677 | 62144 | 69900 | False
608 | 3 | 4.783 | 7.214 | 7.648 | 178633 | 63266 | 77291 | False
609 | 3 | 4.811 | 7.221 | 7.673 | 119238 | 48380 | 57935 | False
609 | 3 | 4.802 | 7.237 | 7.667 | 163910 | 67942 | 85173 | False
609 | 3 | 4.806 | 7.219 | 7.667 | 124555 | 51955 | 61830 | False
610 | 3 | 4.82 | 7.228 | 7.708 | 107489 | 39448 | 45913 | False
610 | 3 | 4.786 | 7.214 | 7.648 | 172402 | 63238 | 76825 | False
610 | 3 | 4.766 | 7.202 | 7.639 | 175760 | 67131 | 81128 | False
611 | 3 | 4.78 | 7.211 | 7.629 | 185937 | 73319 | 98940 | False
611 | 3 | 4.782 | 7.209 | 7.632 | 171488 | 67130 | 90624 | False
611 | 3 | 4.784 | 7.208 | 7.629 | 166976 | 68278 | 91995 | False
612 | 3 | 4.81 | 7.216 | 7.676 | 113377 | 42831 | 51090 | False
612 | 3 | 4.789 | 7.211 | 7.645 | 155004 | 59881 | 73520 | False
612 | 3 | 4.763 | 7.205 | 7.616 | 220383 | 85178 | 106985 | False
613 | 3 | 4.808 | 7.244 | 7.677 | 169101 | 64678 | 85439 | False
613 | 3 | 4.804 | 7.239 | 7.67 | 168532 | 64795 | 86496 | False
613 | 3 | 4.806 | 7.235 | 7.669 | 156549 | 60063 | 79823 | False
614 | 3 | 4.788 | 7.22 | 7.652 | 171861 | 64913 | 79918 | False
614 | 3 | 4.786 | 7.226 | 7.655 | 188405 | 69250 | 87083 | False
614 | 3 | 4.786 | 7.23 | 7.651 | 203161 | 76055 | 93929 | False
615 | 3 | 4.786 | 7.219 | 7.64 | 178961 | 69863 | 95086 | False
615 | 3 | 4.79 | 7.225 | 7.646 | 177537 | 71080 | 94274 | False
615 | 3 | 4.786 | 7.214 | 7.636 | 167823 | 67414 | 89578 | False
616 | 3 | 4.789 | 7.229 | 7.657 | 192062 | 74356 | 86421 | False
616 | 3 | 4.764 | 7.21 | 7.624 | 230013 | 89630 | 105459 | False
616 | 3 | 4.782 | 7.217 | 7.643 | 187047 | 71673 | 84646 | False
617 | 3 | 4.795 | 7.222 | 7.643 | 161512 | 73581 | 90351 | False
617 | 3 | 4.771 | 7.21 | 7.612 | 206784 | 96349 | 120272 | False
617 | 3 | 4.776 | 7.212 | 7.618 | 196771 | 91018 | 113877 | False
618 | 3 | 4.784 | 7.211 | 7.631 | 171219 | 78041 | 89142 | False
618 | 3 | 4.758 | 7.204 | 7.605 | 233462 | 105673 | 121365 | False
618 | 3 | 4.762 | 7.207 | 7.607 | 233853 | 105862 | 123349 | False
619 | 3 | 4.782 | 7.213 | 7.636 | 174777 | 71754 | 87131 | False
619 | 3 | 4.783 | 7.213 | 7.636 | 174901 | 72101 | 86897 | False
619 | 3 | 4.785 | 7.214 | 7.637 | 171265 | 71230 | 87045 | False
620 | 3 | 4.789 | 7.215 | 7.649 | 159073 | 61426 | 72298 | False
620 | 3 | 4.789 | 7.22 | 7.649 | 169946 | 66031 | 77849 | False
620 | 3 | 4.785 | 7.208 | 7.641 | 159649 | 61655 | 72423 | False
621 | 3 | 4.768 | 7.205 | 7.621 | 201017 | 81365 | 97552 | False
621 | 3 | 4.772 | 7.211 | 7.625 | 203107 | 82875 | 99526 | False
621 | 3 | 4.762 | 7.204 | 7.612 | 218556 | 90172 | 108642 | False
622 | 3 | 4.787 | 7.239 | 7.658 | 222666 | 88067 | 109747 | False
622 | 3 | 4.776 | 7.222 | 7.64 | 221585 | 87131 | 108300 | False
622 | 3 | 4.777 | 7.212 | 7.635 | 194142 | 76735 | 93974 | False
623 | 3 | 4.786 | 7.228 | 7.642 | 200863 | 80981 | 108532 | False
623 | 3 | 4.78 | 7.211 | 7.634 | 204472 | 82598 | 110031 | False
623 | 3 | 4.787 | 7.218 | 7.641 | 173118 | 69864 | 91599 | False
624 | 3 | 4.773 | 7.207 | 7.626 | 191094 | 79722 | 96582 | False
624 | 3 | 4.774 | 7.211 | 7.628 | 201053 | 83081 | 100283 | False
624 | 3 | 4.777 | 7.211 | 7.631 | 188851 | 78789 | 93020 | False
625 | 3 | 4.767 | 7.209 | 7.618 | 213332 | 79395 | 109202 | False
625 | 3 | 4.767 | 7.206 | 7.617 | 211196 | 79218 | 108579 | False
625 | 3 | 4.777 | 7.228 | 7.637 | 223280 | 83750 | 116000 | False
626 | 3 | 4.774 | 7.221 | 7.627 | 222437 | 83934 | 118402 | False
626 | 3 | 4.766 | 7.209 | 7.614 | 219860 | 81838 | 117392 | False
626 | 3 | 4.764 | 7.204 | 7.608 | 216557 | 81407 | 117759 | False
627 | 3 | 4.773 | 7.214 | 7.629 | 207947 | 84253 | 98999 | False
627 | 3 | 4.77 | 7.203 | 7.623 | 188571 | 76655 | 91330 | False
627 | 3 | 4.772 | 7.207 | 7.628 | 191398 | 77415 | 88414 | False
628 | 3 | 4.758 | 7.206 | 7.612 | 241055 | 93052 | 113785 | False
628 | 3 | 4.765 | 7.205 | 7.619 | 214446 | 82606 | 100856 | False
628 | 3 | 4.795 | 7.244 | 7.668 | 212993 | 81615 | 100738 | False
629 | 3 | 4.786 | 7.235 | 7.654 | 214731 | 82734 | 105505 | False
629 | 3 | 4.809 | 7.238 | 7.677 | 154372 | 59686 | 75115 | False
629 | 3 | 4.79 | 7.237 | 7.655 | 205940 | 78848 | 102630 | False
630 | 3 | 4.772 | 7.227 | 7.631 | 247212 | 98488 | 123991 | False
630 | 3 | 4.785 | 7.234 | 7.647 | 217210 | 86349 | 109573 | False
630 | 3 | 4.779 | 7.23 | 7.639 | 226878 | 89841 | 113802 | False
631 | 3 | 4.779 | 7.224 | 7.632 | 210613 | 88711 | 115357 | False
631 | 3 | 4.778 | 7.209 | 7.627 | 181243 | 77046 | 95267 | False
631 | 3 | 4.772 | 7.208 | 7.618 | 202258 | 85276 | 111105 | False
632 | 3 | 4.776 | 7.211 | 7.629 | 190552 | 76612 | 96098 | False
632 | 3 | 4.779 | 7.211 | 7.631 | 184790 | 73890 | 92849 | False
632 | 3 | 4.79 | 7.226 | 7.648 | 182950 | 73102 | 91678 | False
633 | 3 | 4.782 | 7.227 | 7.639 | 212471 | 83794 | 109212 | False
633 | 3 | 4.776 | 7.211 | 7.631 | 189581 | 75405 | 97324 | False
633 | 3 | 4.779 | 7.208 | 7.628 | 179894 | 70980 | 91216 | False
634 | 3 | 4.781 | 7.223 | 7.637 | 201768 | 84369 | 100779 | False
634 | 3 | 4.798 | 7.237 | 7.667 | 172845 | 74157 | 81061 | False
634 | 3 | 4.786 | 7.22 | 7.644 | 177019 | 74567 | 86762 | False
635 | 3 | 4.795 | 7.244 | 7.674 | 202064 | 74259 | 88050 | False
635 | 3 | 4.773 | 7.218 | 7.64 | 212454 | 78143 | 94080 | False
635 | 3 | 4.772 | 7.22 | 7.638 | 222305 | 81532 | 97679 | False
636 | 3 | 4.782 | 7.218 | 7.637 | 186721 | 73872 | 95558 | False
636 | 3 | 4.786 | 7.226 | 7.642 | 191430 | 75394 | 99212 | False
636 | 3 | 4.775 | 7.217 | 7.63 | 203089 | 79695 | 105797 | False
637 | 3 | 4.774 | 7.223 | 7.642 | 221803 | 83219 | 93659 | False
637 | 3 | 4.776 | 7.219 | 7.643 | 205423 | 77870 | 83542 | False
637 | 3 | 4.767 | 7.217 | 7.631 | 228921 | 85540 | 99554 | False
638 | 3 | 4.781 | 7.219 | 7.64 | 188367 | 77812 | 87991 | False
638 | 3 | 4.782 | 7.216 | 7.639 | 179689 | 75014 | 83948 | False
638 | 3 | 4.789 | 7.209 | 7.652 | 142628 | 59829 | 64726 | False
639 | 3 | 4.773 | 7.216 | 7.635 | 207069 | 77480 | 89936 | False
639 | 3 | 4.771 | 7.218 | 7.633 | 219942 | 82195 | 97419 | False
639 | 3 | 4.77 | 7.211 | 7.633 | 204746 | 77255 | 85608 | False
640 | 3 | 4.77 | 7.21 | 7.629 | 204459 | 83429 | 91384 | False
640 | 3 | 4.781 | 7.217 | 7.644 | 186734 | 76197 | 81445 | False
640 | 3 | 4.782 | 7.21 | 7.64 | 168229 | 68757 | 75249 | False
641 | 3 | 4.78 | 7.21 | 7.637 | 174424 | 67142 | 79780 | False
641 | 3 | 4.776 | 7.212 | 7.637 | 190812 | 73886 | 83364 | False
641 | 3 | 4.776 | 7.207 | 7.625 | 201629 | 77175 | 93938 | False
642 | 3 | 4.777 | 7.214 | 7.627 | 194538 | 82392 | 100886 | False
642 | 3 | 4.784 | 7.21 | 7.634 | 163642 | 69506 | 82485 | False
642 | 3 | 4.771 | 7.206 | 7.618 | 196976 | 83455 | 101862 | False
643 | 3 | 4.784 | 7.22 | 7.644 | 180518 | 76627 | 84919 | False
643 | 3 | 4.788 | 7.209 | 7.641 | 150387 | 63817 | 71914 | False
643 | 3 | 4.782 | 7.208 | 7.636 | 165135 | 69929 | 77136 | False
644 | 3 | 4.811 | 7.249 | 7.683 | 164100 | 69043 | 81197 | False
644 | 3 | 4.792 | 7.223 | 7.653 | 165715 | 69941 | 80793 | False
644 | 3 | 4.793 | 7.225 | 7.656 | 168726 | 71266 | 79518 | False
645 | 3 | 4.781 | 7.22 | 7.641 | 192274 | 78547 | 90589 | False
645 | 3 | 4.789 | 7.23 | 7.652 | 192217 | 78669 | 91767 | False
645 | 3 | 4.793 | 7.221 | 7.656 | 158870 | 64776 | 73504 | False
646 | 3 | 4.784 | 7.219 | 7.648 | 183494 | 75358 | 78229 | False
646 | 3 | 4.783 | 7.218 | 7.648 | 183121 | 75849 | 77124 | False
646 | 3 | 4.782 | 7.221 | 7.646 | 193735 | 79919 | 83171 | False
647 | 3 | 4.779 | 7.227 | 7.642 | 216021 | 85016 | 99541 | False
647 | 3 | 4.783 | 7.222 | 7.644 | 192032 | 75978 | 87698 | False
647 | 3 | 4.779 | 7.219 | 7.639 | 195643 | 77130 | 89545 | False
648 | 3 | 4.79 | 7.214 | 7.654 | 148483 | 62522 | 65880 | False
648 | 3 | 4.785 | 7.218 | 7.645 | 174902 | 74244 | 79080 | False
648 | 3 | 4.771 | 7.206 | 7.629 | 180510 | 75667 | 82543 | False
649 | 3 | 4.775 | 7.219 | 7.626 | 323445 | 127871 | 142548 | False
649 | 3 | 4.778 | 7.22 | 7.638 | 202519 | 81823 | 89968 | False
649 | 3 | 4.764 | 7.202 | 7.623 | 193707 | 78146 | 87754 | False
650 | 3 | 4.778 | 7.21 | 7.639 | 174229 | 72191 | 77643 | False
650 | 3 | 4.781 | 7.211 | 7.639 | 172454 | 71536 | 77913 | False
650 | 3 | 4.798 | 7.213 | 7.658 | 130599 | 54291 | 58266 | False
651 | 3 | 4.772 | 7.209 | 7.628 | 194468 | 78793 | 88478 | False
651 | 3 | 4.777 | 7.216 | 7.636 | 196479 | 79859 | 88154 | False
651 | 3 | 4.798 | 7.223 | 7.681 | 122841 | 50117 | 57229 | False
652 | 3 | 4.775 | 7.212 | 7.633 | 192000 | 82767 | 87216 | False
652 | 3 | 4.785 | 7.214 | 7.648 | 162151 | 70193 | 71696 | False
652 | 3 | 4.785 | 7.21 | 7.643 | 156439 | 67222 | 70942 | False
653 | 3 | 4.79 | 7.235 | 7.66 | 193097 | 80543 | 91267 | False
653 | 3 | 4.786 | 7.22 | 7.648 | 173953 | 72712 | 82146 | False
653 | 3 | 4.776 | 7.21 | 7.635 | 180031 | 75240 | 85437 | False
1501 | 3 | 4.608 | 7.148 | 7.445 | 552138.4 | 104821.6 | 187267.5 | False
1501 | 3 | 4.608 | 7.137 | 7.437 | 525370.8 | 98114.8 | 176852.2 | False
1501 | 3 | 4.631 | 7.162 | 7.472 | 452100.8 | 86492 | 156654.4 | False
1502 | 3 | 4.678 | 7.162 | 7.519 | 252336.5 | 94322.9 | 82424.1 | False
1502 | 3 | 4.698 | 7.157 | 7.55 | 171654.7 | 65222.2 | 50092.1 | False
1502 | 3 | 4.669 | 7.148 | 7.501 | 246599.2 | 93470.9 | 78968.8 | False
1503 | 3 | 4.655 | 7.159 | 7.488 | 339958.4 | 69822 | 116965.5 | False
1503 | 3 | 4.627 | 7.14 | 7.463 | 415147.1 | 83403.7 | 123732.2 | False
1503 | 3 | 4.638 | 7.139 | 7.473 | 352215.4 | 69949.9 | 104383 | False
1504 | 3 | 4.683 | 7.147 | 7.511 | 197571.5 | 77889.2 | 63116.6 | False
1504 | 3 | 4.681 | 7.163 | 7.511 | 240211.1 | 93438.1 | 83084.2 | False
1504 | 3 | 4.682 | 7.142 | 7.514 | 188009 | 77280.8 | 55450.7 | False
1505 | 3 | 4.628 | 7.133 | 7.454 | 393823.8 | 78498.8 | 126017 | False
1505 | 3 | 4.616 | 7.131 | 7.443 | 456745 | 89556.9 | 140342.8 | False
1505 | 3 | 4.65 | 7.142 | 7.484 | 312087.5 | 58962.6 | 91462.9 | False
1506 | 3 | 4.668 | 7.152 | 7.491 | 266665 | 114500.8 | 95226 | False
1506 | 3 | 4.655 | 7.132 | 7.478 | 261189.8 | 107268.9 | 81798.6 | False
1506 | 3 | 4.667 | 7.131 | 7.486 | 212828.6 | 88860.2 | 70492.8 | False
1507 | 3 | 4.651 | 7.159 | 7.491 | 357822.1 | 76445.6 | 108441.3 | False
1507 | 3 | 4.616 | 7.14 | 7.443 | 490210 | 104304.5 | 162373.6 | False
1507 | 3 | 4.635 | 7.138 | 7.464 | 367755 | 77830.2 | 115952.3 | False
1508 | 3 | 4.658 | 7.151 | 7.495 | 278542.4 | 111038.9 | 94399.2 | False
1508 | 3 | 4.644 | 7.14 | 7.475 | 299847.3 | 119874.5 | 104240.7 | False
1508 | 3 | 4.651 | 7.136 | 7.48 | 254945.7 | 100719.6 | 86757.3 | False
1531 | 3 | 4.636 | 7.126 | 7.431 | 293225.2 | 115508.9 | 163628 | False
1531 | 3 | 4.65 | 7.13 | 7.442 | 249524.8 | 94084 | 144428.1 | False
1531 | 3 | 4.649 | 7.122 | 7.444 | 224453.4 | 83668.6 | 125359.4 | False
1532 | 3 | 4.585 | 7.115 | 7.369 | 532980.8 | 116467.3 | 307211.9 | False
1532 | 3 | 4.54 | 7.067 | 7.341 | 430414.2 | 93765.3 | 251933.9 | False
1532 | 3 | 4.597 | 7.121 | 7.38 | 496339.2 | 107635.4 | 291329.2 | False
1533 | 3 | 4.66 | 7.125 | 7.45 | 209667.1 | 88782.1 | 122240.6 | False
1533 | 3 | 4.663 | 7.131 | 7.455 | 218942.3 | 87883.4 | 117770.1 | False
1533 | 3 | 4.676 | 7.151 | 7.481 | 224278.3 | 87618.8 | 114591.3 | False
1534 | 3 | 4.615 | 7.122 | 7.401 | 428016.3 | 103342.4 | 237512.7 | False
1534 | 3 | 4.621 | 7.13 | 7.4 | 408348 | 102931.3 | 250421.5 | False
1534 | 3 | 4.628 | 7.135 | 7.414 | 390794.6 | 97546 | 219394.1 | False
1535 | 3 | 4.644 | 7.124 | 7.435 | 275175.8 | 11444.8 | 148695.3 | False
1535 | 3 | 4.643 | 7.123 | 7.426 | 274621.1 | 110406.5 | 165983 | False
1535 | 3 | 4.655 | 7.119 | 7.425 | 272202.8 | 109610.5 | 156284.3 | False
1536 | 3 | 4.6 | 7.128 | 7.387 | 536322.1 | 116319 | 286728.5 | False
1536 | 3 | 4.608 | 7.136 | 7.395 | 505752.3 | 109221.3 | 288337.7 | False
1536 | 3 | 4.598 | 7.125 | 7.385 | 531022.6 | 112647.2 | 294177.7 | False
1537 | 3 | 4.637 | 7.135 | 7.431 | 360913 | 101405.2 | 193866.5 | False
1537 | 3 | 4.659 | 7.141 | 7.456 | 261169.6 | 739900 | 143464.3 | False
1537 | 3 | 4.632 | 7.126 | 7.423 | 333361.1 | 96058.8 | 190885.7 | False
1538 | 3 | 4.675 | 7.139 | 7.468 | 198080.3 | 93306 | 110115.6 | False
1538 | 3 | 4.671 | 7.135 | 7.455 | 200356.9 | 96889.7 | 120227 | False
1538 | 3 | 4.661 | 7.127 | 7.444 | 212796.4 | 100899.3 | 122683.3 | False
1539 | 3 | 4.686 | 7.126 | 7.434 | 142302.9 | 109418.6 | 142541.9 | False
1539 | 3 | 4.689 | 7.128 | 7.437 | 135533.5 | 104843.8 | 134449 | False
1539 | 3 | 4.687 | 7.124 | 7.436 | 126437.4 | 99207.6 | 126640.2 | False
1540 | 3 | 4.714 | 7.131 | 7.471 | 88150.2 | 93466.6 | 81963.3 | False
1540 | 3 | 4.717 | 7.134 | 7.427 | 86450.5 | 92836.4 | 83162.9 | False
1540 | 3 | 4.741 | 7.156 | 7.514 | 73136.5 | 76091.9 | 71648.4 | False
1541 | 3 | 4.711 | 7.153 | 7.449 | 114143.9 | 255789.7 | 112606.6 | False
1541 | 3 | 4.724 | 7.135 | 7.457 | 73809.3 | 169021.7 | 97429.2 | False
1541 | 3 | 4.702 | 7.132 | 7.431 | 103382.1 | 235813.2 | 145149.9 | False
1542 | 3 | 4.685 | 7.137 | 7.439 | 136409.2 | 104242.1 | 145458.1 | False
1542 | 3 | 4.699 | 7.156 | 7.457 | 143598.5 | 11145.9 | 158711.1 | False
1542 | 3 | 4.68 | 7.131 | 7.432 | 139761 | 108499.9 | 147927.8 | False
1543 | 3 | 4.718 | 7.136 | 7.502 | 75494.3 | 143481 | 31181.1 | False
1543 | 3 | 4.722 | 7.134 | 7.505 | 72036.1 | 140287.8 | 31638.4 | False
1543 | 3 | 4.72 | 7.134 | 7.5 | 73794.6 | 145688.9 | 36129.1 | False
1544 | 3 | 4.696 | 7.139 | 7.501 | 147517 | 107684.5 | 54005.3 | False
1544 | 3 | 4.713 | 7.143 | 7.545 | 104224.4 | 72832.6 | 37754.2 | False
1544 | 3 | 4.695 | 7.143 | 7.509 | 144731 | 100185.5 | 54796.8 | False
1545 | 3 | 4.607 | 7.13 | 7.392 | 482344.4 | 94287.7 | 256295.7 | False
1545 | 3 | 4.617 | 7.137 | 7.407 | 462576.9 | 91925.3 | 241924.2 | False
1545 | 3 | 4.655 | 7.144 | 7.461 | 271108 | 55590.5 | 131113.4 | False
1546 | 3 | 4.648 | 7.132 | 7.441 | 269536 | 102409.4 | 141398.2 | False
1546 | 3 | 4.665 | 7.141 | 7.462 | 226636.9 | 89412.4 | 118450.4 | False
1546 | 3 | 4.654 | 7.174 | 7.447 | 270857.8 | 107311.1 | 143013 | False
1547 | 3 | 4.648 | 7.134 | 7.441 | 290806.3 | 116725 | 140429.3 | False
1547 | 3 | 4.65 | 7.134 | 7.435 | 270311.1 | 109199.5 | 139856.7 | False
1547 | 3 | 4.645 | 7.133 | 7.435 | 285140.7 | 120006.3 | 153449.8 | False
1548 | 3 | 4.605 | 7.133 | 7.397 | 511492 | 97161.8 | 254829.1 | False
1548 | 3 | 4.635 | 7.156 | 7.484 | 423628.5 | 80456 | 107208.5 | False
1548 | 3 | 4.631 | 7.137 | 7.428 | 382735.9 | 75191.7 | 180331 | False
1549 | 3 | 4.651 | 7.149 | 7.454 | 295611.3 | 116624.8 | 148337 | False
1549 | 3 | 4.644 | 7.128 | 7.438 | 277489.4 | 102309.2 | 125793.2 | False
1549 | 3 | 4.658 | 7.134 | 7.45 | 238329.6 | 90378.9 | 118620.4 | False
1550 | 3 | 4.645 | 7.124 | 7.429 | 270023.3 | 98162.8 | 138159.7 | False
1550 | 3 | 4.638 | 7.124 | 7.424 | 299497.3 | 108019.1 | 147561.3 | False
1550 | 3 | 4.635 | 7.121 | 7.417 | 293794.8 | 104395.4 | 157836.4 | False
1551 | 3 | 4.665 | 7.134 | 7.455 | 213766.1 | 87413.9 | 110264.2 | False
1551 | 3 | 4.641 | 7.126 | 7.425 | 284309.8 | 114735.3 | 149584.2 | False
1552 | 3 | 4.645 | 7.132 | 7.441 | 286612.3 | 98089.3 | 137033.3 | False
1552 | 3 | 4.651 | 7.129 | 7.451 | 246768.6 | 83008.1 | 107529.6 | False
1552 | 3 | 4.654 | 7.134 | 7.448 | 262515.7 | 86449.8 | 130591.5 | False
1553 | 3 | 4.625 | 7.126 | 7.414 | 356947.1 | 147849.1 | 183035.6 | False
1553 | 3 | 4.618 | 7.124 | 7.412 | 340517.9 | 140337.9 | 182635.6 | False
1553 | 3 | 4.628 | 7.13 | 7.417 | 338302 | 138464.8 | 178530 | False
1554 | 3 | 4.615 | 7.124 | 7.382 | 393000.1 | 226999.3 | 259368.2 | False
1554 | 3 | 4.633 | 7.129 | 7.4 | 331551.3 | 191379 | 224211.6 | False
1554 | 3 | 4.628 | 7.127 | 7.394 | 342799.7 | 197984.8 | 231235.4 | False
1555 | 3 | 4.691 | 7.128 | 7.484 | 122084.4 | 128401 | 47418.6 | False
1555 | 3 | 4.703 | 7.131 | 7.495 | 99894.4 | 105545.1 | 42029.7 | False
1555 | 3 | 4.707 | 7.133 | 7.501 | 93991.6 | 93259.4 | 40705.5 | False
1556 | 3 | 4.693 | 7.126 | 7.492 | 102668.7 | 108583.9 | 40828.4 | False
1556 | 3 | 4.714 | 7.131 | 7.508 | 87384.3 | 91404.7 | 35886.3 | False
1556 | 3 | 4.723 | 7.135 | 7.527 | 75261.7 | 76360.9 | 31856.6 | False
1557 | 3 | 4.744 | 7.153 | 7.704 | 65516.3 | 109330.7 | 12359.2 | False
1557 | 3 | 4.764 | 7.144 | 7.713 | 40993.4 | 66529 | 8056.3 | False
1557 | 3 | 4.766 | 7.144 | 7.694 | 39836.9 | 64416.9 | 9714.9 | False
1558 | 3 | 4.769 | 7.145 | 7.713 | 40027.6 | 69292.9 | 9633.6 | False
1558 | 3 | 4.774 | 7.145 | 7.71 | 33829.7 | 63665.6 | 7895.7 | False
1558 | 3 | 4.84 | 7.192 | 7.834 | 17291.3 | 36619.3 | 5195.7 | False
1559 | 3 | 4.78 | 7.171 | 7.715 | 42188.1 | 73228.7 | 7876.9 | False
1559 | 3 | 4.783 | 7.159 | 7.708 | 35291.8 | 61313.8 | 6932.4 | False
1559 | 3 | 4.79 | 7.177 | 7.755 | 35736.8 | 60383.6 | 6320 | False
1560 | 3 | 4.812 | 7.162 | 7.813 | 22478.7 | 50517.8 | 2998.5 | False
1560 | 3 | 4.819 | 7.164 | 7.855 | 19991.7 | 44734.9 | 3369 | False
1560 | 3 | 4.821 | 7.164 | 7.833 | 20258.7 | 46355.8 | 2627 | False
1561 | 3 | 4.668 | 7.132 | 7.467 | 177013.1 | 87143 | 80477.3 | False
1561 | 3 | 4.701 | 7.138 | 7.511 | 112978.9 | 55053.5 | 50110.1 | False
1561 | 3 | 4.714 | 7.151 | 7.595 | 94174.9 | 43561.3 | 33975.7 | False
1562 | 3 | 4.681 | 7.14 | 7.478 | 166950.3 | 88632.8 | 77491.2 | False
1562 | 3 | 4.737 | 7.164 | 7.613 | 72073.1 | 37172.2 | 29977.3 | False
1562 | 3 | 4.693 | 7.131 | 7.487 | 121661.6 | 65783.7 | 57502.1 | False
1563 | 3 | 4.724 | 7.171 | 7.574 | 111605.5 | 45438.2 | 48142.6 | False
1563 | 3 | 4.702 | 7.144 | 7.516 | 122009.2 | 50648.8 | 59158.5 | False
1563 | 3 | 4.714 | 7.176 | 7.66 | 71211.9 | 26524.6 | 21985.7 | False
1564 | 3 | 4.691 | 7.167 | 7.504 | 193737.2 | 76481.3 | 86592.9 | False
1564 | 3 | 4.692 | 7.195 | 7.509 | 143056.5 | 56642.4 | 63553.3 | False
1564 | 3 | 4.721 | 7.168 | 7.574 | 112229.3 | 44795.1 | 46058.6 | False

## HPLC-Messungen
D5-AP Nr. | Mp | Mn | Mw | PDI | max. Ret.
14 | 177062 | 83464 | 219991 | 2.6357 | 12.74
15 | 215659 | 110577 | 237446 | 2.1473 | 12.56
16 | 157970 | 98696 | 209009 | 2.1177 | 12.85
17 | 157748 | 98301 | 205848 | 2.0941 | 12.85
18 | 151221 | 100051 | 201463 | 2.0136 | 12.89
19 | 191594 | 122677 | 236969 | 1.9316 | 12.67
20 | 186535 | 96435 | 226390 | 2.3476 | 12.69
21 | 203557 | 129000 | 260474 | 2.0192 | 12.61
22 | 166891 | 89090 | 209250 | 2.3488 | 12.8
23 | 162027 | 81690 | 200484 | 2.4542 | 12.83
24 | 157304 | 83746 | 200637 | 2.3958 | 12.86
25 | 141335 | 84668 | 192315 | 2.2714 | 12.96
26 | 145783 | 89359 | 193359 | 2.1639 | 12.93
47 | 152935 | 79530 | 193828 | 2.4372 | 12.88
48 | 150160 | 77155 | 196263 | 2.5438 | 12.9
51 | 220264 | 113231 | 270626 | 2.39 | 12.54
52 | 49004 | 18396 | 51529 | 2.8011 | 13.96
53 | 145169 | 79339 | 186214 | 2.3471 | 12.93
54 | 148268 | 80376 | 196859 | 2.4494 | 12.91
55 | 242404 | 124993 | 270825 | 2.1667 | 12.45
56 | 267146 | 144559 | 287774 | 1.9907 | 12.35
57 | 151008 | 77414 | 191695 | 2.4762 | 12.89
58 | 149527 | 84496 | 196844 | 2.3296 | 12.9
59 | 238006 | 113431 | 268302 | 2.3653 | 12.46
60 | 245151 | 140109 | 278785 | 1.9898 | 12.44
62 | 200993 | 122514 | 235920 | 1.92 | 12.62
64 | 213844 | 135034 | 247878 | 1.8357 | 12.57
66 | 210853 | 120708 | 239423 | 1.9853 | 12.58
68 | 160663 | 108440 | 214072 | 1.9741 | 12.84
76 | 151648 | 91144 | 203567 | 2.2335 | 12.89
78 | 157970 | 85426 | 209466 | 2.452 | 12.85
80 | 154668 | 95811 | 210511 | 2.1972 | 12.87
82 | 162255 | 95944 | 207567 | 2.1634 | 12.83
87 | 158639 | 88161 | 203319 | 2.3071 | 12.85
88 | 153150 | 94070 | 208490 | 2.2163 | 12.88
90 | 179574 | 108776 | 224180 | 2.0609 | 12.73
93 | 180588 | 109549 | 216076 | 1.9797 | 12.73
94 | 165254 | 103587 | 198693 | 1.9181 | 12.81
97 | 179827 | 110840 | 215597 | 1.9451 | 12.73
98 | 185748 | 111215 | 219094 | 1.97 | 12.7
101 | 184185 | 107221 | 216270 | 2.0171 | 12.71
102 | 174094 | 103919 | 208877 | 2.01 | 12.76
104 | 168782 | 108117 | 203859 | 1.8855 | 12.79
106 | 181865 | 114787 | 220712 | 1.9228 | 12.72
108 | 195410 | 108912 | 216692 | 1.9896 | 12.65
111 | 184965 | 91912 | 238731 | 2.5974 | 12.7
112 | 184444 | 93373 | 237759 | 2.5463 | 12.71
125 | 155761 | 85685 | 206545 | 2.4105 | 12.87
126 | 154016 | 75889 | 200075 | 2.664 | 12.88
133 | 150396 | 66338 | 203981 | 3.0749 | 12.95
136 | 132289 | 72754 | 187626 | 2.5789 | 13.07
139 | 162158 | 65052 | 205645 | 3.1612 | 12.87
142 | 137556 | 78509 | 193381 | 2.4632 | 13.03
145 | 184353 | 76636 | 233299 | 3.0423 | 12.75
148 | 139099 | 69284 | 186260 | 2.6884 | 13.02
151 | 303703 | 143549 | 334329 | 2.329 | 12.27
154 | 134334 | 62413 | 178803 | 2.8648 | 13.05
159 | 338598 | 46432 | 310827 | 6.6942 | 12.17
162 | 160807 | 67383 | 212028 | 3.1446 | 12.88
455 |  | 82935 | 235154 | 2.8354 | 12.72
456 |  | 112600 | 259405 | 2.3038 | 12.63
457 |  | 102938 | 249659 | 2.4253 | 12.66
458 |  | 99268 | 243055 | 2.4485 | 12.7
459 |  | 95637 | 242038 | 2.5308 | 12.76
460 |  | 103071 | 253730 | 2.4617 | 12.67
461 |  | 104747 | 256715 | 2.4508 | 12.65
462 |  | 93984 | 238636 | 2.5391 | 12.74
463 |  | 95317 | 237999 | 2.4969 | 12.75
464 |  | 111804 | 258685 | 2.3137 | 12.6
465 |  | 100577 | 237338 | 2.3598 | 12.7
466 |  | 97276 | 239220 | 2.4592 | 12.71
467 |  | 93306 | 233790 | 2.5056 | 12.72
468 |  | 111452 | 271455 | 2.4356 | 12.57
469 |  | 109240 | 263705 | 2.5011 | 12.59
470 |  | 100475 | 253407 | 2.5221 | 12.64
471 |  | 91209 | 242875 | 2.6628 | 12.67
472 |  | 102915 | 258273 | 2.5096 | 12.64
473 |  | 95153 | 247616 | 2.6023 | 12.66
474 |  | 96814 | 251102 | 2.5937 | 12.66
475 |  | 96391 | 240951 | 2.4997 | 12.7
476 |  | 106929 | 266947 | 2.4965 | 12.54
477 |  | 104764 | 266657 | 2.5453 | 12.57
478 |  | 105588 | 258564 | 2.4488 | 12.63
479 |  | 93792 | 241756 | 2.5776 | 12.71
480 |  | 75015 | 181638 | 2.4214 | 13.04
481 |  | 72360 | 184180 | 2.5453 | 13
482 |  | 56665 | 180596 | 3.1871 | 12.95
483 |  | 66294 | 181891 | 2.7437 | 13.01
484 |  | 77379 | 183140 | 2.3668 | 13.05
485 |  | 80913 | 185598 | 2.2938 | 13.04
486 |  | 76079 | 185982 | 2.4446 | 13.01
487 |  | 61135 | 181645 | 2.9712 | 12.99
488 |  | 84147 | 197426 | 2.3462 | 12.94
489 |  | 87370 | 200005 | 2.2892 | 12.91
490 |  | 85409 | 197106 | 2.3078 | 12.94
491 |  | 71146 | 188633 | 2.6514 | 12.92
492 |  | 87384 | 204311 | 2.3381 | 12.89
493 |  | 88538 | 203782 | 2.3016 | 12.93
494 |  | 65867 | 191806 | 2.912 | 12.93
495 |  | 85820 | 204344 | 2.3811 | 12.91
496 |  | 87050 | 203607 | 2.339 | 12.9
497 |  | 85334 | 205575 | 2.4091 | 12.85
498 |  | 82295 | 202664 | 2.4627 | 12.86
499 |  | 84600 | 204120 | 2.4128 | 12.87
500 |  | 77685 | 200646 | 2.5828 | 12.91
501 |  | 84234 | 214601 | 2.5477 | 12.82
502 |  | 76670 | 200187 | 2.611 | 12.89
503 |  | 80220 | 204279 | 2.5465 | 12.88
504 |  | 57551 | 192270 | 3.3209 | 12.9
505 |  | 49792 | 166745 | 3.3488 | 13.13
506 |  | 47241 | 157430 | 3.3325 | 13.21
507 |  | 44968 | 148284 | 3.2976 | 13.33
508 |  | 52402 | 217225 | 4.1453 | 12.49
509 |  | 50708 | 204042 | 4.0239 | 12.65
510 |  | 47173 | 191442 | 4.0582 | 12.76
511 |  | 45917 | 183943 | 4.006 | 12.81
512 |  | 35341 | 197057 | 5.5758 | 12.36
513 |  | 34617 | 192284 | 5.5545 | 12.53
514 |  | 32782 | 183050 | 5.5838 | 12.45
515 |  | 30923 | 176297 | 5.7011 | 12.53
516 |  | 34299 | 191164 | 5.5735 | 12.47
517 |  | 32876 | 180067 | 5.4772 | 12.5
518 |  | 29885 | 161341 | 5.3988 | 12.63
519 |  | 31025 | 166568 | 5.3689 | 12.63
520 |  | 111275 | 258902 | 2.3267 | 12.69
521 |  | 98283 | 245005 | 2.4929 | 12.74
522 |  | 104916 | 248982 | 2.3731 | 12.69
523 |  | 108971 | 247159 | 2.2681 | 12.72
524 |  | 108902 | 251770 | 2.3119 | 12.69
525 |  | 109713 | 253433 | 2.31 | 12.69
526 |  | 107924 | 249077 | 2.3079 | 12.68
527 |  | 110148 | 251602 | 2.2842 | 12.68
528 |  | 104800 | 241496 | 2.3044 | 12.71
529 |  | 104205 | 242269 | 2.3249 | 12.71
530 |  | 104896 | 242667 | 2.3134 | 12.71
531 |  | 97730 | 233985 | 2.3942 | 12.71
532 |  | 103326 | 241444 | 2.3367 | 12.73
533 |  | 104344 | 243290 | 2.3316 | 12.74
534 |  | 103068 | 242806 | 2.3558 | 12.77
535 |  | 105140 | 242280 | 2.3044 | 12.71
536 |  | 101377 | 228941 | 2.2583 | 12.71
537 |  | 83951 | 187784 | 2.2368 | 13.09
538 |  | 82192 | 190668 | 2.3198 | 13.01
539 |  | 78565 | 180191 | 2.2935 | 13.12
540 |  | 97693 | 212146 | 2.1716 | 12.83
541 |  | 86316 | 187618 | 2.1736 | 13.06
542 |  | 84280 | 190003 | 2.2344 | 13.03
543 |  | 80127 | 179936 | 2.2456 | 13.08
544 |  | 83363 | 180165 | 2.1612 | 13.09
545 |  | 81486 | 178544 | 2.1911 | 13.08
546 |  | 80168 | 176528 | 2.202 | 13.12
547 |  | 79176 | 176237 | 2.2259 | 13.13
548 |  | 90738 | 196935 | 2.1704 | 13.01
549 |  | 84974 | 191048 | 2.2483 | 13.01
550 |  | 81460 | 189332 | 2.3242 | 13.03
551 |  | 74755 | 177456 | 2.3738 | 13.13
654 | 82442 | 43008 | 98657 | 2.2939 | 13.51
655 | 90393 | 53142 | 110426 | 2.0779 | 13.42
656 | 94256 | 56356 | 118020 | 2.0942 | 13.38
657 | 93210 | 56424 | 117727 | 2.0865 | 13.39
658 | 107312 | 63412 | 137188 | 2.1634 | 13.26
659 | 107312 | 63395 | 139790 | 2.2051 | 13.26
660 | 117169 | 64177 | 150536 | 2.3456 | 13.17
661 | 119814 | 66171 | 153198 | 2.3152 | 13.15
662 | 137941 | 73716 | 176469 | 2.3939 | 13.02
663 | 140466 | 73966 | 179650 | 2.4288 | 13
664 | 164448 | 79861 | 219125 | 2.4738 | 12.85
665 | 75401 | 44374 | 87098 | 1.9628 | 13.6
666 | 58495 | 32415 | 67114 | 2.0704 | 13.84
667 | 92562 | 51193 | 109815 | 2.1451 | 13.4
668 | 95580 | 53221 | 113906 | 2.1403 | 13.37
669 | 132658 | 69524 | 171045 | 2.4602 | 13.06
670 | 128290 | 69158 | 166346 | 2.4053 | 13.09
671 | 131919 | 71756 | 172083 | 2.3982 | 13.06
672 | 133959 | 69234 | 168429 | 2.4327 | 13.05
673 | 130820 | 68650 | 162271 | 2.3637 | 13.07
674 | 127933 | 67595 | 160672 | 2.377 | 13.09

## Nachbehandlungen
Versuchskürzel | Methode | Ausgangsmasse [g] | Produktmasse [g]
Schmelzung